## Test_set
데이터분류 |  |  |  | 입고시 인수 검사 | [11 empty] | 분쇄 후 중간 검사 |  |  | 첨가제 및 공정 특성치(CTP) | [36 empty] | 품질특성치 (CTQ) | [12 empty] | 기타
실험일자 | 실험목적 및 실험명 | 실험차수 | 유일값 | 입고일 | 번호 | 분류1 | 분류2 | XRF 산화물(%) | [6 empty] | 조립률 | 분쇄 후 평균입자 (um) | 슬래그 비중 (g/cm3) | 분말도 (cm2/g) | Gypsum |  |  |  | 지연제 | [10 empty] | 냄새저감제 | [11 empty] | 초기경화제 |  | 유동화제 |  |  | 물 시멘트 비 W/C(%) |  |  |  |  | 응결(min) |  |  | H2S (ppm) | Flow (mm) | 강도 Compressive strength(Mpa) | [7 empty] | 추가정보
Exp_Date | Exp_Name | Batch | Index | RMth | No | Class1 | Class2 | CaO | Al2O3 | SiO2 | Fe2O3 | SO3 | MgO | etc | FM | MeanV | Density | Blain | HG | AG | DG | Gyp_per | CA_Before | GS_Before | JA_Before | CS_Before | BA_Before | Delay_Bf_per | CA_after | BA_after | CS_after | SC_after | Delay_Af_per | ZS_Before | ZS_Milling | ZS_After | H2O2_After | IS_Before | FeCl2_After | FeS_After | I_Before | ZX_Before | PP_Before | MS_Before | H2S_per | LC_brfore | Hard_per | SPP_before | SPP_after | FlowRate_per | WC35 | WC40 | WC50 | W60 | WC_per | Initial | Final | Interval | H2S | Flow | H3 | H4 | D1 | D3 | D28 | D91 | D180 | D365 | 비고
231023 | 8월 이차정련 응결 | 02 | 231023-02 | 2023.08 | 2 | 현대 | 시멘트 | 50.07 | 29.69 | 9.64 | 2.75 | 0.7 | 3.73 | 3.42 | 3.5 | 7.394 | 3.1 | 6286 | 1 | 0 | 0 | 20 | [6 empty] | 1 | 0 | 0 | 0 | 1% | [17 empty] | 0 | 0 | 1 | 0 | 0.5 | 8 | 10 | 2
230411 | 황화철 실험 | 01 | 230411-01 | 2023.01 | 1 | 세아 | 시멘트 | 46.65 | 30.73 | 7.78 | 0.56 | 4.7 | 7.6 | 1.98 | 2.84 | 5.12 | 2.93 | 6152 | 1 | 0 | 0 | 25 | [6 empty] | 1 | 0 | 0 | 0 | 1% | 0 | 0 | 0 | 0 | 0 | 0 | 1 | 0 | 0 | 0 | 0 | 0% | [5 empty] | 0 | 0 | 1 | 0 | 0.5 |  |  |  | 137 | 190 | 56.1 |  | 66.1 | 71.2 | 79.7
230406 | ALC 실험-기포율(65%) | 02 | 230406-02 | 2023.01 | 2 | 세아 | 기포콘크리트 | 46.65 | 30.73 | 7.78 | 0.56 | 4.7 | 7.6 | 1.98 | 2.84 | 5.12 | 2.93 | 6152 | 1 | 0 | 0 | 25 | [6 empty] | 1 | 0 | 0 | 0 | 1% | [14 empty] | 0 | 1 | 2% | 1 | 0 | 0 | 0 | 0.35 |  |  |  |  | 155 | 1.1 |  | 1.8 | 2.6 | 2.3
230316 | ALC 실험-기포율(70%) | 05 | 230316-05 | 2023.01 | 5 | 세아 | 기포콘크리트 | 46.65 | 30.73 | 7.78 | 0.56 | 4.7 | 7.6 | 1.98 | 2.84 | 5.12 | 2.93 | 6152 | 1 | 0 | 0 | 25 | [6 empty] | 1 | 0 | 0 | 0 | 1% | [14 empty] | 0 | 1 | 1% | 1 | 0 | 0 | 0 | 0.35 |  |  |  |  | 152.5 | 0.3 |  | 1.3 | 1.5 | 1.5
210713 | 석고종류 실험 | 03 | 210713-03 | 2021.04 | 3 | 세아 | 시멘트 | 49.07 | 29.81 | 7.83 | 1.94 | 3.44 | 6.36 | 1.55 | 3.18 | 5.45 | 2.91 | 5994 | 1 | 0 | 0 | 25 | [6 empty] | 1 | 0 | 0 | 0 | 1.5% | 0 | 0 | 0 | 1 | 0 | 0 | 0 | 0 | 0 | 0 | 0 | 0.7% | [5 empty] | 0 | 0 | 1 | 0 | 0.5 |  |  |  | 137 | 225 | 43 |  | 64 | 66 | 64.7
240708 | 탄산나트륨 활용 | 08 | 240708-08 | 2023.12 | 8 | 세아 | 시멘트 | 47.46 | 27.91 | 8.34 | 0.68 | 4.12 | 6.1 | 5.39 | 3.23 | 7.394 | 2.97 | 5998 | 1 | 0 | 0 | 25 | [6 empty] | 0 | 0 | 1 | 0 | 2% | [14 empty] | 1 | 0 | 0.1% | 0 | 1 | 0 | 0 | 0.4 | 7 | 12 | 5
230720 | 이차정련 석고 혼입률에 따른 응결 | 13 | 230720-13 | 2023.07 | 13 | 현대 | 시멘트 | 49.51 | 23.98 | 9.87 | 7.26 | 0.4 | 4.66 | 4.32 | 4.4 | 10.746 | 2.905 | 5953 | 1 | 0 | 0 | 30 | [6 empty] | 1 | 0 | 0 | 0 | 1% | [17 empty] | 0 | 1 | 0 | 0 | 0.4 | 18 | 23 | 5
230720 | 특수강 석고 혼입률에 따른 응결 | 33 | 230720-33 | 2023.07 | 7 | 현대 | 시멘트 | 51.03 | 27.48 | 11.34 | 1.68 | 1.28 | 5.16 | 2.03 | 2.8 | 8.877 | 2.954 | 6155 | 0 | 1 | 0 | 20 | [6 empty] | 1 | 0 | 0 | 0 | 2% | [17 empty] | 0 | 1 | 0 | 0 | 0.4 | 49 | 66 | 17
240718 | CSA 혼입률에 따른 이차정련 응결-CSA0 | 01 | 240718-01 | 2024.06 | 1 | 현대 | 시멘트 | 49.11 | 25.67 | 9.04 | 5.37 | 0.46 | 6.52 | 3.83 | 4.3 | 7.526 | 3 | 5987 | 1 | 0 | 0 | 25 | 1 | 0 | 0 | 0 | 0 | 1% | [22 empty] | 0 | 1 | 0 | 0 | 0.4 | 16 | 20 | 4
240206 | 상용 초속경시멘트 혼입 | A75-QC25 | 240206-A75-QC25 | 2023.12 | 21 | 세아 | 시멘트 | 47.46 | 27.91 | 8.34 | 0.68 | 4.12 | 6.1 | 5.39 | 3.23 | 10.655 | 2.97 | 5998 | 1 | 0 | 0 | 25 | 1 | 0 | 0 | 0 | 0 | 1% | [22 empty] | 0 | 0 | 1 | 0 | 0.5 | 21 | 30 | 9 |  | 277.5 | 16.8 |  | 25.3 | 28.4 | 42.8
231213 | 지연제별 응결 실험 | 34 | 231213-34 | 2023.01 | 34 | 세아 | 시멘트 | 46.65 | 30.73 | 7.78 | 0.56 | 4.7 | 7.6 | 1.98 | 2.84 | 5.12 | 2.93 | 6152 | 1 | 0 | 0 | 25 | 0 | 0 | 1 | 0 | 0 | 0.3% | 1 | 0 | 0 | 0 | 0.5% | 0 | 0 | 0 | 0 | 1 | 0 | 0 | 0 | 0 | 0 | 0 | 1% | [5 empty] | 0 | 1 | 0 | 0 | 0.4 | 124 | 134 | 10
240806 | 다양한 시료 활용 응결 | 07 | 240806-07 | 2023.12 | 7 | 세아 | 시멘트 | 47.46 | 27.91 | 8.34 | 0.68 | 4.12 | 6.1 | 5.39 | 3.23 | 7.394 | 2.97 | 5998 | 1 | 0 | 0 | 25 | 1 | 0 | 0 | 0 | 0 | 1% | [5 empty] | 0 | 0 | 1 | 0 | 0 | 0 | 0 | 0 | 0 | 0 | 0 | 1% |  |  | 1 | 0 | 0.1% | 0 | 0 | 1 | 0 | 0.5 | 10 | 16 | 6 |  |  | 30.3 | 38.2
240206 | 상용 초속경시멘트 혼입 | SS90-QB10 | 240206-SS90-QB10 | 2023.12 | 8 | 세아 | 시멘트 | 47.46 | 27.91 | 8.34 | 0.68 | 4.12 | 6.1 | 5.39 | 3.23 | 7.394 | 2.97 | 5998 | 1 | 0 | 0 | 25 | 1 | 0 | 0 | 0 | 0 | 1% | [22 empty] | 0 | 0 | 1 | 0 | 0.5 | 17 | 22 | 5 |  | 285 | 18.4 |  | 30 | 39.1 | 51.1
230718 | 특수강 석고 혼입률 실험 | 25 | 230718-25 | 2023.07 | 12 | 현대 | 시멘트 | 51.03 | 27.48 | 11.34 | 1.68 | 1.28 | 5.16 | 2.03 | 2.8 | 8.877 | 2.954 | 6155 | 0 | 0 | 1 | 40 | [6 empty] | 1 | 0 | 0 | 0 | 1% | [17 empty] | 0 | 0 | 1 | 0 | 0.5 |  |  |  |  | 210 | 8.43046875 |  | 34.68542 | 41.48958 | 52.6109375 | 60.8953125 | 66.55417 | 73.47083
240708 | 탄산나트륨 활용 | 07 | 240708-07 | 2023.12 | 7 | 세아 | 시멘트 | 47.46 | 27.91 | 8.34 | 0.68 | 4.12 | 6.1 | 5.39 | 3.23 | 7.394 | 2.97 | 5998 | 1 | 0 | 0 | 25 | [6 empty] | 0 | 0 | 1 | 0 | 1.5% | [14 empty] | 1 | 0 | 0.1% | 0 | 1 | 0 | 0 | 0.4 | 3 | 8 | 5
230111 | 특수강 응결 | 07 | 230111-07 | 2022.1 | 3 | 현대 | 시멘트 | 50.43 | 27.52 | 11.81 | 1.51 | 1.04 | 5.04 | 2.65 | 2.7 | 9.854 | 2.936 | 5078 | 0 | 0 | 1 | 30 | [6 empty] | 1 | 0 | 0 | 0 | 1% | [17 empty] | 0 | 1 | 0 | 0 | 0.4 | 22 | 32 | 10
231213 | 지연제별 응결 실험 | 11 | 231213-11 | 2023.01 | 11 | 세아 | 시멘트 | 46.65 | 30.73 | 7.78 | 0.56 | 4.7 | 7.6 | 1.98 | 2.84 | 5.12 | 2.93 | 6152 | 1 | 0 | 0 | 25 | [6 empty] | 1 | 0 | 0 | 0 | 0.4% | 0 | 0 | 0 | 0 | 1 | 0 | 0 | 0 | 0 | 0 | 0 | 1% | [5 empty] | 0 | 1 | 0 | 0 | 0.4 | 9 | 11 | 2
230804 | 붕산실험 | 04 | 230804-04 | 2023.01 | 4 | 세아 | 시멘트 | 46.65 | 30.73 | 7.78 | 0.56 | 4.7 | 7.6 | 1.98 | 2.84 | 5.12 | 2.93 | 6152 | 1 | 0 | 0 | 25 | [6 empty] | 0 | 1 | 0 | 0 | 0.3% | 0 | 0 | 0 | 0 | 1 | 0 | 0 | 0 | 0 | 0 | 0 | 1% | [5 empty] | 0 | 0 | 1 | 0 | 0.5 |  |  |  |  | 200 | 31 |  | 48.8 | 57 | 63.1
250207 | 세아 H2S 발생량 확인 | 06 | 250207-06 | 2024.11 | 6 | 세아 | 시멘트 | 49.1 | 27.28 | 11.62 | 1.18 | 4.29 | 5.42 | 1.11 | 3.36 | 12.26 | 2.97 | 5.858 | 1 | 0 | 0 | 25 | 1 | 0 | 0 | 0 | 0 | 1% | [5 empty] | 1 | 0 | 0 | 0 | 0 | 0 | 0 | 0 | 0 | 0 | 0 | 0.5% | 1 | 0.05% | 1 | 0 | 0.1% | 0 | 1 | 0 | 0 | 0.4 |  |  |  | 31
231213 | 지연제별 응결 실험 | 14 | 231213-14 | 2023.01 | 14 | 세아 | 시멘트 | 46.65 | 30.73 | 7.78 | 0.56 | 4.7 | 7.6 | 1.98 | 2.84 | 5.12 | 2.93 | 6152 | 1 | 0 | 0 | 25 | [6 empty] | 1 | 0 | 0 | 0 | 1% | 0 | 0 | 0 | 0 | 1 | 0 | 0 | 0 | 0 | 0 | 0 | 1% | [5 empty] | 0 | 1 | 0 | 0 | 0.4 | 60 | 69 | 9
240206 | 상용 초속경시멘트 혼입 | U80-QB20 | 240206-U80-QB20 | 2023.12 | 4 | 세아 | 시멘트 | 47.46 | 27.91 | 8.34 | 0.68 | 4.12 | 6.1 | 5.39 | 3.23 | 7.394 | 2.97 | 5998 | 1 | 0 | 0 | 25 | 1 | 0 | 0 | 0 | 0 | 1% | [22 empty] | 0 | 0 | 1 | 0 | 0.5 | 6 | 13 | 7 |  | 260 | 18.1 |  | 31 | 37 | 48.3
250221 | 세아 입도별 H2S 측정 | 10 | 250221-10 | 2024.11 | 10 | 세아 | 시멘트 | 49.1 | 27.28 | 11.62 | 1.18 | 4.29 | 5.42 | 1.11 | 1.94 | 12.26 | 2.97 | 5.858 | 1 | 0 | 0 | 25 | 1 | 0 | 0 | 0 | 0 | 1% | [5 empty] | 1 | 0 | 0 | 0 | 0 | 0 | 0 | 0 | 0 | 0 | 0 | 1% | 1 | 0.05% | 1 | 0 | 0.1% | 0 | 1 | 0 | 0 | 0.4 | 0 | 0 | 0 | 10
240709 | 지연제 및 유동화제 함량에 따른 실험 | 09 | 240709-09 | 2024.06 | 9 | 현대 | 시멘트 | 49.11 | 25.67 | 9.04 | 5.37 | 0.46 | 6.52 | 3.83 | 4.3 | 7.526 | 3 | 5987 | 1 | 0 | 0 | 25 | 1 | 0 | 0 | 0 | 0 | 1.5% | 1 | 0 | 0 | 0 | 0.5% | [14 empty] | 1 | 1 | 1.5% | 0 | 0 | 1 | 0 | 0.5 |  |  |  |  | 205 | 13.9
240206 | 상용 초속경시멘트 혼입 | Z80-QB20 | 240206-Z80-QB20 | 2023.12 | 14 | 세아 | 시멘트 | 47.46 | 27.91 | 8.34 | 0.68 | 4.12 | 6.1 | 5.39 | 3.23 | 7.394 | 2.97 | 5998 | 1 | 0 | 0 | 25 | 1 | 0 | 0 | 0 | 0 | 1% | [22 empty] | 0 | 0 | 1 | 0 | 0.5 | 60 | 80 | 20 |  | 257.5 | 1.6 |  | 28.7 | 46.2 | 58.5
240206 | 상용 초속경시멘트 혼입 | Z70-QB30 | 240206-Z70-QB30 | 2023.12 | 15 | 세아 | 시멘트 | 47.46 | 27.91 | 8.34 | 0.68 | 4.12 | 6.1 | 5.39 | 3.23 | 7.394 | 2.97 | 5998 | 1 | 0 | 0 | 25 | 1 | 0 | 0 | 0 | 0 | 1% | [22 empty] | 0 | 0 | 1 | 0 | 0.5 | 51 | 71 | 20 |  | 257.5 | 0.4 |  | 31.9 | 40 | 60.5
231213 | 지연제별 응결 실험 | 56 | 231213-56 | 2023.01 | 56 | 세아 | 시멘트 | 46.65 | 30.73 | 7.78 | 0.56 | 4.7 | 7.6 | 1.98 | 2.84 | 5.12 | 2.93 | 6152 | 1 | 0 | 0 | 25 | 0 | 1 | 0 | 0 | 0 | 0.5% | 1 | 0 | 0 | 0 | 0.5% | 0 | 0 | 0 | 0 | 1 | 0 | 0 | 0 | 0 | 0 | 0 | 1% | [5 empty] | 0 | 1 | 0 | 0 | 0.4 | 107 | 125 | 18
231023 | 9월 이차정련 응결 | 06 | 231023-06 | 2023.09 | 2 | 현대 | 시멘트 | 43.95 | 24.07 | 10.81 | 3.19 | 0.74 | 9.05 | 8.19 | 4.4 | 7.556 | 3.3 | 6285 | 1 | 0 | 0 | 20 | [6 empty] | 1 | 0 | 0 | 0 | 1% | [17 empty] | 0 | 0 | 1 | 0 | 0.5 | 18 | 23 | 5 |  | 202.5 | 31.1 |  | 48.8 | 57.6 | 54.5
230720 | 이차정련 석고 혼입률에 따른 응결 | 18 | 230720-18 | 2023.07 | 18 | 현대 | 시멘트 | 49.51 | 23.98 | 9.87 | 7.26 | 0.4 | 4.66 | 4.32 | 4.4 | 10.746 | 2.905 | 5953 | 1 | 0 | 0 | 35 | [6 empty] | 1 | 0 | 0 | 0 | 2% | [17 empty] | 0 | 1 | 0 | 0 | 0.4 | 58 | 65 | 7
231213 | 지연제별 응결 실험 | 24 | 231213-24 | 2023.01 | 24 | 세아 | 시멘트 | 46.65 | 30.73 | 7.78 | 0.56 | 4.7 | 7.6 | 1.98 | 2.84 | 5.12 | 2.93 | 6152 | 1 | 0 | 0 | 25 | 0 | 0 | 1 | 0 | 0 | 0.1% | 1 | 0 | 0 | 0 | 0.5% | 0 | 0 | 0 | 0 | 1 | 0 | 0 | 0 | 0 | 0 | 0 | 1% | [5 empty] | 0 | 1 | 0 | 0 | 0.4 | 107 | 122 | 15
230804 | 붕산실험 | 08 | 230804-08 | 2023.01 | 8 | 세아 | 시멘트 | 46.65 | 30.73 | 7.78 | 0.56 | 4.7 | 7.6 | 1.98 | 2.84 | 5.12 | 2.93 | 6152 | 1 | 0 | 0 | 25 | [6 empty] | 1 | 0 | 0 | 0 | 1% | 0 | 0 | 0 | 0 | 1 | 0 | 0 | 0 | 0 | 0 | 0 | 1% | [5 empty] | 0 | 0 | 1 | 0 | 0.5 |  |  |  |  | 207.5 | 30.2 |  | 48.6 | 55.6 | 62.4
230321 | ALC 실험-기포율(60%) | 08 | 230321-08 | 2023.01 | 8 | 세아 | 기포콘크리트 | 46.65 | 30.73 | 7.78 | 0.56 | 4.7 | 7.6 | 1.98 | 2.84 | 5.12 | 2.93 | 6152 | 1 | 0 | 0 | 25 | [6 empty] | 1 | 0 | 0 | 0 | 1.5% | [14 empty] | 0 | 1 | 1.5% | 0 | 1 | 0 | 0 | 0.4 |  |  |  |  | 180 | 0.6 |  | 1.3 | 1.5 | 1.5
240812 | 지연제 함량에 따른 응결 | 03 | 240812-03 | 2023.12 | 3 | 세아 | 시멘트 | 47.46 | 27.91 | 8.34 | 0.68 | 4.12 | 6.1 | 5.39 | 3.23 | 7.394 | 2.97 | 5998 | 1 | 0 | 0 | 25 | 1 | 0 | 0 | 0 | 0 | 1% | [5 empty] | 0 | 0 | 0 | 0 | 0 | 0 | 0 | 1 | 0 | 0 | 0 | 2% |  |  | 1 | 0 | 0.1% | 0 | 1 | 0 | 0 | 0.4 | 32 | 39 | 7
221206 | 이차정련 탈황이수석고 혼입률 실험 | 02 | 221206-02 | 2022.1 | 2 | 현대 | 시멘트 | 51.65 | 28.93 | 11.68 | 0.96 | 0.64 | 3.14 | 3 | 4.2 | 9.723 | 2.941 | 5101 | 0 | 0 | 1 | 20 | [6 empty] | 1 | 0 | 0 | 0 | 2% | [17 empty] | 0 | 0 | 1 | 0 | 0.5 |  |  |  |  | 207.5 | 16.3 |  | 45.64792 | 51.02917 | 55.1
250207 | 세아 H2S 발생량 확인 | 07 | 250207-07 | 2024.11 | 7 | 세아 | 시멘트 | 49.1 | 27.28 | 11.62 | 1.18 | 4.29 | 5.42 | 1.11 | 3.36 | 12.26 | 2.97 | 5.858 | 1 | 0 | 0 | 25 | 1 | 0 | 0 | 0 | 0 | 1% | [5 empty] | 1 | 0 | 0 | 0 | 0 | 0 | 0 | 0 | 0 | 0 | 0 | 1% | 1 | 0.05% | 1 | 0 | 0.1% | 0 | 1 | 0 | 0 | 0.4 |  |  |  | 28
240708 | 탄산나트륨 활용 | 04 | 240708-04 | 2023.12 | 4 | 세아 | 시멘트 | 47.46 | 27.91 | 8.34 | 0.68 | 4.12 | 6.1 | 5.39 | 3.23 | 7.394 | 2.97 | 5998 | 1 | 0 | 0 | 25 | 0 | 0 | 0 | 1 | 0 | 2% | [19 empty] | 1 | 0 | 0.1% | 0 | 0 | 1 | 0 | 0.5 | 3 | 7 | 4 |  |  | 25.7
231108 | 11월-2 이차정련 응결 | 11 | 231108-11 | 2023.11-2 | 3 | 현대 | 시멘트 | 49.7 | 28.5 | 9.68 | 4.87 | 0.555 | 2.95 | 3.745 | 4.9 | 7.841 | 2.9 | 6041 | 1 | 0 | 0 | 25 | [6 empty] | 1 | 0 | 0 | 0 | 1% | [17 empty] | 0 | 0 | 1 | 0 | 0.5 | 39 | 78 | 39 |  | 192.5 | 1.5 |  | 36.8 | 47.5 | 58.4
240814 | 황산아연 첨가방식-H2S | 04 | 240814-04 | 2023.12 | 4 | 세아 | 시멘트 | 47.46 | 27.91 | 8.34 | 0.68 | 4.12 | 6.1 | 5.39 | 3.23 | 7.394 | 2.97 | 5998 | 1 | 0 | 0 | 25 | [6 empty] | 1 | 0 | 0 | 0 | 0.5% | 1 | 0 | 0 | 0 | 0 | 0 | 0 | 0 | 0 | 0 | 0 | 1% |  |  | 1 | 0 | 0.1% | 0 | 1 | 0 | 0 | 0.4 |  |  |  | 52
210802 | H2S 저감 실험 | 02 | 210802-02 | 2021.04 | 2 | 세아 | 시멘트 | 50.1 | 29.3 | 8.2 | 1.6 | 3.9 | 5.6 | 1.3 | 3.18 | 5.33 | 2.91 | 6045 | 1 | 0 | 0 | 25 | [6 empty] | 1 | 0 | 0 | 0 | 1% | 0 | 0 | 0 | 0 | 1 | 0 | 0 | 0 | 0 | 0 | 0 | 1% | [5 empty] | 0 | 0 | 1 | 0 | 0.5 |  |  |  | 92 | 225 | 45.5 |  | 51.6 | 56.8 | 60.2
240722 | CSA 혼입률에 따른 개방시간 강도-CSA0 | 01 | 240722-01 | 2024.06 | 1 | 현대 | 시멘트 | 49.11 | 25.67 | 9.04 | 5.37 | 0.46 | 6.52 | 3.83 | 4.3 | 7.526 | 3 | 5987 | 1 | 0 | 0 | 25 | 1 | 0 | 0 | 1 | 0 | 2% | 1 | 0 | 0 | 0 | 0.5% | [17 empty] | 0 | 0 | 1 | 0 | 0.5 |  |  |  |  | 237.5 | 15.9 | 22.9 | 35.6 | 43 | 55.7
230406 | ALC 실험-기포율(60%) | 03 | 230406-03 | 2023.01 | 3 | 세아 | 기포콘크리트 | 46.65 | 30.73 | 7.78 | 0.56 | 4.7 | 7.6 | 1.98 | 2.84 | 5.12 | 2.93 | 6152 | 1 | 0 | 0 | 25 | [6 empty] | 1 | 0 | 0 | 0 | 1% | [14 empty] | 0 | 1 | 2% | 1 | 0 | 0 | 0 | 0.35 |  |  |  |  | 170 | 2.6 |  | 4.2 | 4.5 | 5.3
240206 | 상용 초속경시멘트 혼입 | U70-QB30 | 240206-U70-QB30 | 2023.12 | 5 | 세아 | 시멘트 | 47.46 | 27.91 | 8.34 | 0.68 | 4.12 | 6.1 | 5.39 | 3.23 | 7.394 | 2.97 | 5998 | 1 | 0 | 0 | 25 | 1 | 0 | 0 | 0 | 0 | 1% | [22 empty] | 0 | 0 | 1 | 0 | 0.5 | 5 | 12 | 7 |  | 272.5 | 11.4 |  | 20.3 | 26.4 | 35
231108 | 11월 특수강 응결 | 18 | 231108-18 | 2023.11 | 2 | 현대 | 시멘트 | 51.2 | 29.8 | 12 | 0.55 | 1.44 | 3.43 | 1.58 | 3.1 | 7.214 | 2.8 | 6208 | 1 | 0 | 0 | 20 | [6 empty] | 1 | 0 | 0 | 0 | 1% | [17 empty] | 0 | 0 | 1 | 0 | 0.5 | 10 | 15 | 5 |  | 170 | 26.9 |  | 48 | 54.4 | 64.1
240812 | 지연제 함량에 따른 응결 | 15 | 240812-15 | 2023.12 | 15 | 세아 | 시멘트 | 47.46 | 27.91 | 8.34 | 0.68 | 4.12 | 6.1 | 5.39 | 3.23 | 7.394 | 2.97 | 5998 | 1 | 0 | 0 | 25 | 1 | 0 | 0 | 0 | 0 | 2% | [5 empty] | 0 | 0 | 0 | 0 | 0 | 0 | 0 | 0 | 0 | 0 | 0 | 0% |  |  | 1 | 0 | 0.1% | 0 | 0 | 1 | 0 | 0.5 | 61 | 69 | 8 | 249 |  | 19.8 | 24.9
240612 | 지연제 종류,함량 응결 | 18 | 240612-18 | 2023.12 | 18 | 세아 | 시멘트 | 47.46 | 27.91 | 8.34 | 0.68 | 4.12 | 6.1 | 5.39 | 3.23 | 7.394 | 2.97 | 5998 | 1 | 0 | 0 | 25 | 0 | 0 | 1 | 0 | 0 | 0.2% | 1 | 0 | 0 | 0 | 1% | [14 empty] | 1 | 0 | 0.1% | 0 | 1 | 0 | 0 | 0.4 | 19 | 38 | 19
240612 | 지연제 종류,함량 응결 | 14 | 240612-14 | 2023.12 | 14 | 세아 | 시멘트 | 47.46 | 27.91 | 8.34 | 0.68 | 4.12 | 6.1 | 5.39 | 3.23 | 7.394 | 2.97 | 5998 | 1 | 0 | 0 | 25 | 0 | 0 | 1 | 0 | 0 | 0.05% | 1 | 0 | 0 | 0 | 0.5% | [14 empty] | 1 | 0 | 0.1% | 0 | 1 | 0 | 0 | 0.4 | 13 | 16 | 3
231213 | 지연제별 응결 실험 | 39 | 231213-39 | 2023.01 | 39 | 세아 | 시멘트 | 46.65 | 30.73 | 7.78 | 0.56 | 4.7 | 7.6 | 1.98 | 2.84 | 5.12 | 2.93 | 6152 | 1 | 0 | 0 | 25 | 0 | 1 | 0 | 0 | 0 | 0.4% | [5 empty] | 0 | 0 | 0 | 0 | 1 | 0 | 0 | 0 | 0 | 0 | 0 | 1% | [5 empty] | 0 | 1 | 0 | 0 | 0.4 | 7 | 9 | 2
210713 | 석고종류 실험 | 04 | 210713-04 | 2021.04 | 4 | 세아 | 시멘트 | 49.07 | 29.81 | 7.83 | 1.94 | 3.44 | 6.36 | 1.55 | 3.18 | 5.45 | 2.91 | 5994 | 1 | 0 | 0 | 25 | [6 empty] | 1 | 0 | 0 | 0 | 1.5% | 0 | 0 | 0 | 1 | 0 | 0 | 0 | 0 | 0 | 0 | 0 | 0.7% | [5 empty] | 0 | 0 | 1 | 0 | 0.5 |  |  |  | 137 | 220 | 46 |  | 60 | 67 | 66
240206 | 상용 초속경시멘트 혼입 | Z75-QC25 | 240206-Z75-QC25 | 2023.12 | 16 | 세아 | 시멘트 | 47.46 | 27.91 | 8.34 | 0.68 | 4.12 | 6.1 | 5.39 | 3.23 | 10.655 | 2.97 | 5998 | 1 | 0 | 0 | 25 | 1 | 0 | 0 | 0 | 0 | 1% | [22 empty] | 0 | 0 | 1 | 0 | 0.5 | 52 | 74 | 22 |  | 245 | 4 |  | 35.3 | 50.4 | 58.5
210624 | H2O2 첨가량 실험 | 01 | 210624-01 | 2021.04 | 1 | 세아 | 시멘트 | 49.07 | 29.81 | 7.83 | 1.94 | 3.44 | 6.36 | 1.55 | 3.18 | 5.45 | 2.91 | 5994 | 1 | 0 | 0 | 25 | [6 empty] | 1 | 0 | 0 | 0 | 1% | 0 | 0 | 0 | 0 | 0 | 0 | 0 | 0 | 0 | 0 | 0 | 0% | [5 empty] | 0 | 0 | 1 | 0 | 0.5 |  |  |  | 137 | 222.5 | 29 |  | 38.9 | 33.6 | 53
231213 | 지연제별 응결 실험 | 27 | 231213-27 | 2023.01 | 27 | 세아 | 시멘트 | 46.65 | 30.73 | 7.78 | 0.56 | 4.7 | 7.6 | 1.98 | 2.84 | 5.12 | 2.93 | 6152 | 1 | 0 | 0 | 25 | 0 | 0 | 1 | 0 | 0 | 0.2% | 1 | 0 | 0 | 0 | 0.3% | 0 | 0 | 0 | 0 | 1 | 0 | 0 | 0 | 0 | 0 | 0 | 1% | [5 empty] | 0 | 1 | 0 | 0 | 0.4 | 41 | 49 | 8
250207 | 세아 H2S 발생량 확인 | 10 | 250207-10 | 2024.11 | 10 | 세아 | 시멘트 | 49.1 | 27.28 | 11.62 | 1.18 | 4.29 | 5.42 | 1.11 | 3.36 | 12.26 | 2.97 | 5.858 | 1 | 0 | 0 | 25 | 1 | 0 | 0 | 0 | 0 | 1% | [5 empty] | 0 | 0 | 0 | 0 | 1 | 0 | 0 | 0 | 0 | 0 | 0 | 1% | 1 | 0.05% | 1 | 0 | 0.1% | 0 | 1 | 0 | 0 | 0.4 |  |  |  | 12
231213 | 지연제별 응결 실험 | 51 | 231213-51 | 2023.01 | 51 | 세아 | 시멘트 | 46.65 | 30.73 | 7.78 | 0.56 | 4.7 | 7.6 | 1.98 | 2.84 | 5.12 | 2.93 | 6152 | 1 | 0 | 0 | 25 | 0 | 1 | 0 | 0 | 0 | 0.3% | 1 | 0 | 0 | 0 | 0.1% | 0 | 0 | 0 | 0 | 1 | 0 | 0 | 0 | 0 | 0 | 0 | 1% | [5 empty] | 0 | 1 | 0 | 0 | 0.4 | 17 | 23 | 6
210720 | 천연이수석고 함량실험 | 02 | 210720-02 | 2021.04 | 2 | 세아 | 시멘트 | 50.1 | 29.3 | 8.2 | 1.6 | 3.9 | 5.6 | 1.3 | 3.18 | 5.33 | 2.91 | 6045 | 0 | 0 | 1 | 32 | [6 empty] | 1 | 0 | 0 | 0 | 1.5% | 0 | 0 | 0 | 1 | 0 | 0 | 0 | 0 | 0 | 0 | 0 | 1% | [5 empty] | 0 | 0 | 1 | 0 | 0.5 |  |  |  |  | 245 | 10.2 |  | 42.8 | 52.5 | 57.9
240612 | 지연제 종류,함량 응결 | 05 | 240612-05 | 2023.12 | 5 | 세아 | 시멘트 | 47.46 | 27.91 | 8.34 | 0.68 | 4.12 | 6.1 | 5.39 | 3.23 | 7.394 | 2.97 | 5998 | 1 | 0 | 0 | 25 | 1 | 0 | 0 | 0 | 0 | 1% | 1 | 0 | 0 | 0 | 1.5% | [14 empty] | 1 | 0 | 0.1% | 0 | 1 | 0 | 0 | 0.4 | 62 | 72 | 10
210720 | 천연이수석고 함량실험 | 01 | 210720-01 | 2021.04 | 1 | 세아 | 시멘트 | 50.1 | 29.3 | 8.2 | 1.6 | 3.9 | 5.6 | 1.3 | 3.18 | 5.33 | 2.91 | 6045 | 0 | 0 | 1 | 30 | [6 empty] | 1 | 0 | 0 | 0 | 1.5% | 0 | 0 | 0 | 1 | 0 | 0 | 0 | 0 | 0 | 0 | 0 | 1% | [5 empty] | 0 | 0 | 1 | 0 | 0.5 |  |  |  |  | 245 | 10.4 |  | 45.4 | 51.5 | 56.4
210624 | H2O2 첨가량 실험 | 03 | 210624-03 | 2021.04 | 3 | 세아 | 시멘트 | 49.07 | 29.81 | 7.83 | 1.94 | 3.44 | 6.36 | 1.55 | 3.18 | 5.45 | 2.91 | 5994 | 1 | 0 | 0 | 25 | [6 empty] | 1 | 0 | 0 | 0 | 1% | 0 | 0 | 0 | 1 | 0 | 0 | 0 | 0 | 0 | 0 | 0 | 0.7% | [5 empty] | 0 | 0 | 1 | 0 | 0.5 |  |  |  | 65 | 212.5 | 26.1 |  | 37.9 | 36 | 60.5
210716 | CA-CS 혼입 실험 | CA50-CS50 | 210716-CA50-CS50 | 2021.04 | 5 | 세아 | 시멘트 | 50.1 | 29.3 | 8.2 | 1.6 | 3.9 | 5.6 | 1.3 | 3.18 | 5.33 | 2.91 | 6045 | 1 | 0 | 0 | 25 | [6 empty] | 1 | 0 | 0 | 0 | 1.2% | 0 | 0 | 0 | 1 | 0 | 0 | 0 | 0 | 0 | 0 | 0 | 1% | [5 empty] | 0 | 0 | 1 | 0 | 0.5 |  |  |  | 83 | 235 | 29.1 |  | 39.8 | 38.4 | 36.3
231023 | 8월 특수강 응결 | 10 | 231023-10 | 2023.08 | 2 | 현대 | 시멘트 | 49.21 | 29.58 | 11.44 | 1.1 | 1.99 | 4.75 | 1.93 | 3.2 | 7.842 | 2.9 | 6245 | 1 | 0 | 0 | 20 | [6 empty] | 1 | 0 | 0 | 0 | 1% | [17 empty] | 0 | 0 | 1 | 0 | 0.5 | 0 | 0 | 0 |  | 215 | 13.9 |  | 24.1 | 29.3 | 39.9
230720 | 이차정련 석고 혼입률에 따른 응결 | 25 | 230720-25 | 2023.07 | 25 | 현대 | 시멘트 | 49.51 | 23.98 | 9.87 | 7.26 | 0.4 | 4.66 | 4.32 | 4.4 | 10.746 | 2.905 | 5953 | 0 | 0 | 1 | 40 | [6 empty] | 1 | 0 | 0 | 0 | 2% | [17 empty] | 0 | 1 | 0 | 0 | 0.4 | 88 | 105 | 17
240806 | 다양한 시료 활용 응결 | 06 | 240806-06 | 2023.12 | 6 | 세아 | 시멘트 | 47.46 | 27.91 | 8.34 | 0.68 | 4.12 | 6.1 | 5.39 | 3.23 | 7.394 | 2.97 | 5998 | 1 | 0 | 0 | 25 | 1 | 0 | 0 | 0 | 0 | 1% | [5 empty] | 0 | 0 | 0 | 0 | 0 | 0 | 0 | 1 | 0 | 0 | 0 | 2% |  |  | 1 | 0 | 0.1% | 0 | 0 | 1 | 0 | 0.5 | 13 | 17 | 4 |  |  | 38.3 | 39.2
221108 | 특수강 탈황이수석고 혼입률 실험 | 07 | 221108-07 | 2022.1 | 7 | 현대 | 시멘트 | 50.43 | 27.52 | 11.81 | 1.51 | 1.04 | 5.04 | 2.65 | 2.7 | 7.865 | 2.936 | 6104 | 0 | 0 | 1 | 30 | [6 empty] | 1 | 0 | 0 | 0 | 2% | [17 empty] | 0 | 0 | 1 | 0 | 0.5 |  |  |  |  | 220 | 2.5 |  | 4.5 | 4.8 | 7.3
210720 | 천연이수석고 함량실험 | 05 | 210720-05 | 2021.04 | 5 | 세아 | 시멘트 | 50.1 | 29.3 | 8.2 | 1.6 | 3.9 | 5.6 | 1.3 | 3.18 | 5.33 | 2.91 | 6045 | 0 | 0 | 1 | 38 | [6 empty] | 1 | 0 | 0 | 0 | 1.5% | 0 | 0 | 0 | 1 | 0 | 0 | 0 | 0 | 0 | 0 | 0 | 1% | [5 empty] | 0 | 0 | 1 | 0 | 0.5 |  |  |  |  | 250 | 9.1 |  | 42.5 | 50.4 | 58.9
230720 | 특수강 석고 혼입률에 따른 응결 | 34 | 230720-34 | 2023.07 | 8 | 현대 | 시멘트 | 51.03 | 27.48 | 11.34 | 1.68 | 1.28 | 5.16 | 2.03 | 2.8 | 8.877 | 2.954 | 6155 | 0 | 1 | 0 | 25 | [6 empty] | 1 | 0 | 0 | 0 | 2% | [17 empty] | 0 | 1 | 0 | 0 | 0.4 | 53 | 71 | 18
221102 | 특수강 환원슬래그 응결 | 21 | 221102-21 | 2022.1 | 5 | 현대 | 시멘트 | 50.43 | 27.52 | 11.81 | 1.51 | 1.04 | 5.04 | 2.65 | 2.7 | 9.854 | 2.936 | 5078 | 1 | 0 | 0 | 25 | [6 empty] | 1 | 0 | 0 | 0 | 0.5% | [17 empty] | 0 | 1 | 0 | 0 | 0.4 | 1 | 8 | 7
230411 | 황화철 실험 | 02 | 230411-02 | 2023.01 | 2 | 세아 | 시멘트 | 46.65 | 30.73 | 7.78 | 0.56 | 4.7 | 7.6 | 1.98 | 2.84 | 5.12 | 2.93 | 6152 | 1 | 0 | 0 | 25 | [6 empty] | 1 | 0 | 0 | 0 | 1% | 0 | 0 | 0 | 0 | 0 | 0 | 1 | 0 | 0 | 0 | 0 | 1% | [5 empty] | 0 | 0 | 1 | 0 | 0.5 |  |  |  | 101 | 187.5 | 40.8 |  | 47.2 | 49.2 | 57.9
230720 | 이차정련 석고 혼입률에 따른 응결 | 07 | 230720-07 | 2023.07 | 7 | 현대 | 시멘트 | 49.51 | 23.98 | 9.87 | 7.26 | 0.4 | 4.66 | 4.32 | 4.4 | 10.746 | 2.905 | 5953 | 0 | 1 | 0 | 20 | [6 empty] | 1 | 0 | 0 | 0 | 2% | [17 empty] | 0 | 1 | 0 | 0 | 0.4 | 55 | 65 | 10
230720 | 이차정련 석고 혼입률에 따른 응결 | 26 | 230720-26 | 2023.07 | 26 | 현대 | 시멘트 | 49.51 | 23.98 | 9.87 | 7.26 | 0.4 | 4.66 | 4.32 | 4.4 | 10.746 | 2.905 | 5953 | 0 | 0 | 1 | 45 | [6 empty] | 1 | 0 | 0 | 0 | 2% | [17 empty] | 0 | 1 | 0 | 0 | 0.4 | 99 | 119 | 20
231213 | 지연제별 응결 실험 | 54 | 231213-54 | 2023.01 | 54 | 세아 | 시멘트 | 46.65 | 30.73 | 7.78 | 0.56 | 4.7 | 7.6 | 1.98 | 2.84 | 5.12 | 2.93 | 6152 | 1 | 0 | 0 | 25 | 0 | 1 | 0 | 0 | 0 | 0.3% | 1 | 0 | 0 | 0 | 0.4% | 0 | 0 | 0 | 0 | 1 | 0 | 0 | 0 | 0 | 0 | 0 | 1% | [5 empty] | 0 | 1 | 0 | 0 | 0.4 | 73 | 85 | 12
240711 | 탄산나트륨 혼입 응결 | 06 | 240711-06 | 2024.06 | 3 | 현대 | 시멘트 | 49.11 | 25.67 | 9.04 | 5.37 | 0.46 | 6.52 | 3.83 | 4.3 | 7.526 | 3 | 5987 | 1 | 0 | 0 | 25 | 0 | 0 | 0 | 1 | 0 | 1% | 1 | 0 | 0 | 0 | 1% | [17 empty] | 0 | 1 | 0 | 0 | 0.4 | 27 | 49 | 22
240812 | 지연제 함량에 따른 응결 | 17 | 240812-17 | 2023.12 | 17 | 세아 | 시멘트 | 47.46 | 27.91 | 8.34 | 0.68 | 4.12 | 6.1 | 5.39 | 3.23 | 7.394 | 2.97 | 5998 | 1 | 0 | 0 | 25 | 1 | 0 | 0 | 0 | 0 | 2% | [5 empty] | 0 | 0 | 0 | 0 | 0 | 0 | 0 | 1 | 0 | 0 | 0 | 2% |  |  | 1 | 0 | 0.1% | 0 | 0 | 1 | 0 | 0.5 | 58 | 69 | 11 | 309 |  | 23.9 | 28.7
231213 | 지연제별 응결 실험 | 44 | 231213-44 | 2023.01 | 44 | 세아 | 시멘트 | 46.65 | 30.73 | 7.78 | 0.56 | 4.7 | 7.6 | 1.98 | 2.84 | 5.12 | 2.93 | 6152 | 1 | 0 | 0 | 25 | 0 | 1 | 0 | 0 | 0 | 0.1% | 1 | 0 | 0 | 0 | 0.4% | 0 | 0 | 0 | 0 | 1 | 0 | 0 | 0 | 0 | 0 | 0 | 1% | [5 empty] | 0 | 1 | 0 | 0 | 0.4 | 32 | 36 | 4
250221 | 세아 입도별 H2S 측정 | 06 | 250221-06 | 2024.11 | 6 | 세아 | 시멘트 | 49.1 | 27.28 | 11.62 | 1.18 | 4.29 | 5.42 | 1.11 | 3.36 | 12.26 | 2.97 | 5.858 | 1 | 0 | 0 | 25 | 1 | 0 | 0 | 0 | 0 | 1% | [5 empty] | 1 | 0 | 0 | 0 | 0 | 0 | 0 | 0 | 0 | 0 | 0 | 1% | 1 | 0.05% | 1 | 0 | 0.1% | 0 | 1 | 0 | 0 | 0.4 | 5 | 9 | 4 | 21
240718 | CSA 혼입률에 따른 이차정련 응결-CSA10 | 04 | 240718-04 | 2024.06 | 4 | 현대 | 시멘트 | 49.11 | 25.67 | 9.04 | 5.37 | 0.46 | 6.52 | 3.83 | 4.3 | 7.526 | 3 | 5987 | 1 | 0 | 0 | 25 | 1 | 0 | 0 | 0 | 0 | 1% | [22 empty] | 0 | 1 | 0 | 0 | 0.4 | 25 | 31 | 6
240206 | 상용 초속경시멘트 혼입 | SS75-QC25 | 240206-SS75-QC25 | 2023.12 | 11 | 세아 | 시멘트 | 47.46 | 27.91 | 8.34 | 0.68 | 4.12 | 6.1 | 5.39 | 3.23 | 10.655 | 2.97 | 5998 | 1 | 0 | 0 | 25 | 1 | 0 | 0 | 0 | 0 | 1% | [22 empty] | 0 | 0 | 1 | 0 | 0.5 | 32 | 40 | 8 |  | 222.5 | 0.9 |  | 20.6 | 33.3 | 41.8
210720 | 천연이수석고 함량실험 | 06 | 210720-06 | 2021.04 | 6 | 세아 | 시멘트 | 50.1 | 29.3 | 8.2 | 1.6 | 3.9 | 5.6 | 1.3 | 3.18 | 5.33 | 2.91 | 6045 | 0 | 0 | 1 | 40 | [6 empty] | 1 | 0 | 0 | 0 | 1.5% | 0 | 0 | 0 | 1 | 0 | 0 | 0 | 0 | 0 | 0 | 0 | 1% | [5 empty] | 0 | 0 | 1 | 0 | 0.5 |  |  |  |  | 255 | 6.4 |  | 39.2 | 45.5 | 53.9
221206 | 이차정련 탈황이수석고 혼입률 실험 | 03 | 221206-03 | 2022.1 | 3 | 현대 | 시멘트 | 51.65 | 28.93 | 11.68 | 0.96 | 0.64 | 3.14 | 3 | 4.2 | 9.723 | 2.941 | 5101 | 0 | 0 | 1 | 30 | [6 empty] | 1 | 0 | 0 | 0 | 2% | [17 empty] | 0 | 0 | 1 | 0 | 0.5 |  |  |  |  | 212.5 | 17 |  | 40.390625 | 53.69375 | 56.7
250224 | 세아 강도 확인 | 01 | 250224-01 | 2024.11 | 1 | 세아 | 시멘트 | 49.1 | 27.28 | 11.62 | 1.18 | 4.29 | 5.42 | 1.11 | 3.36 | 12.26 | 2.97 | 5.858 | 1 | 0 | 0 | 25 | 1 | 0 | 0 | 0 | 0 | 1% | [5 empty] | 1 | 0 | 0 | 0 | 0 | 0 | 0 | 0 | 0 | 0 | 0 | 1% | 1 | 0.05% | 1 | 0 | 0.1% | 0 | 0 | 1 | 0 | 0.5 |  |  |  |  | 212.5 | 25.3 | 30.6 | 44.7 |  | 50.6
230720 | 특수강 석고 혼입률에 따른 응결 | 41 | 230720-41 | 2023.07 | 15 | 현대 | 시멘트 | 51.03 | 27.48 | 11.34 | 1.68 | 1.28 | 5.16 | 2.03 | 2.8 | 8.877 | 2.954 | 6155 | 1 | 0 | 0 | 20 | [6 empty] | 1 | 0 | 0 | 0 | 2% | [17 empty] | 0 | 1 | 0 | 0 | 0.4 | 28 | 39 | 11
240712 | 이차정련 유동성 및 개방시간 강도 확보를 위한 기초 특성 | 01 | 240712-01 | 2024.06 | 1 | 현대 | 시멘트 | 49.11 | 25.67 | 9.04 | 5.37 | 0.46 | 6.52 | 3.83 | 4.3 | 7.526 | 3 | 5987 | 1 | 0 | 0 | 25 | 0 | 0 | 0 | 1 | 0 | 0% | 1 | 0 | 0 | 0 | 1% | [17 empty] | 0 | 0 | 1 | 0 | 0.5 |  |  |  |  | 247.5 | 20.5 | 27.6 | 42.1 | 49.8 | 55.8
250221 | 세아 입도별 H2S 측정 | 08 | 250221-08 | 2024.11 | 8 | 세아 | 시멘트 | 49.1 | 27.28 | 11.62 | 1.18 | 4.29 | 5.42 | 1.11 | 0.25 | 12.26 | 2.97 | 5.858 | 1 | 0 | 0 | 25 | 1 | 0 | 0 | 0 | 0 | 1% | [5 empty] | 1 | 0 | 0 | 0 | 0 | 0 | 0 | 0 | 0 | 0 | 0 | 1% | 1 | 0.05% | 1 | 0 | 0.1% | 0 | 1 | 0 | 0 | 0.4 | 0 | 0 | 0 | 16
240813 | 기간에 따른 H2S 측정-7D | 04 | 240813-04 | 2023.12 | 4 | 세아 | 시멘트 | 47.46 | 27.91 | 8.34 | 0.68 | 4.12 | 6.1 | 5.39 | 3.23 | 7.394 | 2.97 | 5998 | 1 | 0 | 0 | 25 | 1 | 0 | 0 | 0 | 0 | 1.5% | [19 empty] | 1 | 0 | 0.1% | 0 | 1 | 0 | 0 | 0.4 |  |  |  | 223
240711 | 탄산나트륨 혼입 초기 강도 확인 | 01 | 240711-01 | 2024.06 | 1 | 현대 | 시멘트 | 49.11 | 25.67 | 9.04 | 5.37 | 0.46 | 6.52 | 3.83 | 4.3 | 7.526 | 3 | 5987 | 1 | 0 | 0 | 25 | [6 empty] | 1 | 0 | 0 | 0 | 2% | [17 empty] | 0 | 0 | 1 | 0 | 0.5 | [5 empty] | 14.9 |  | 23.1
240718 | CSA 혼입률에 따른 이차정련 응결-CSA10 | 05 | 240718-05 | 2024.06 | 5 | 현대 | 시멘트 | 49.11 | 25.67 | 9.04 | 5.37 | 0.46 | 6.52 | 3.83 | 4.3 | 7.526 | 3 | 5987 | 1 | 0 | 0 | 25 | 1 | 0 | 0 | 0 | 0 | 1% | 1 | 0 | 0 | 0 | 0.5% | [17 empty] | 0 | 1 | 0 | 0 | 0.4 | 29 | 36 | 7
240812 | 지연제 함량에 따른 응결 | 08 | 240812-08 | 2023.12 | 8 | 세아 | 시멘트 | 47.46 | 27.91 | 8.34 | 0.68 | 4.12 | 6.1 | 5.39 | 3.23 | 7.394 | 2.97 | 5998 | 1 | 0 | 0 | 25 | 1 | 0 | 0 | 0 | 0 | 1.5% | [5 empty] | 0 | 0 | 0 | 0 | 0 | 0 | 0 | 0 | 0 | 0 | 0 | 0% |  |  | 1 | 0 | 0.1% | 0 | 0 | 1 | 0 | 0.5 | 40 | 51 | 11 | 240 |  | 25.1 | 36.6
240602 | 4월 이차정련 실험 | 05 | 240602-05 | 2024.04 | 5 | 현대 | 시멘트 | 53.4 | 25.21 | 10.87 | 3.19 | 0.53 | 3.7 | 3.1 | 4.2 | 9.452 | 3.1 | 5991 | 1 | 0 | 0 | 25 | [6 empty] | 1 | 0 | 0 | 0 | 1% | [17 empty] | 0 | 0 | 1 | 0 | 0.5 | 28 | 45 | 17 |  | 215 | 0.5 |  | 25 | 48.1 | 58.8
230406 | ALC 실험-기포율(70%) | 01 | 230406-01 | 2023.01 | 1 | 세아 | 기포콘크리트 | 46.65 | 30.73 | 7.78 | 0.56 | 4.7 | 7.6 | 1.98 | 2.84 | 5.12 | 2.93 | 6152 | 1 | 0 | 0 | 25 | [6 empty] | 1 | 0 | 0 | 0 | 1% | [14 empty] | 0 | 1 | 2% | 1 | 0 | 0 | 0 | 0.35 |  |  |  |  | 135 | 0.5 |  | 1.1 | 1.2 | 1.2
230111 | 특수강 응결 | 20 | 230111-20 | 2022.1 | 16 | 현대 | 시멘트 | 50.43 | 27.52 | 11.81 | 1.51 | 1.04 | 5.04 | 2.65 | 2.7 | 7.865 | 2.936 | 6104 | 0 | 0 | 1 | 40 | [6 empty] | 1 | 0 | 0 | 0 | 2% | [17 empty] | 0 | 1 | 0 | 0 | 0.4 | 126 | 165 | 39
210713 | 석고종류 실험 | 06 | 210713-06 | 2021.04 | 6 | 세아 | 시멘트 | 49.07 | 29.81 | 7.83 | 1.94 | 3.44 | 6.36 | 1.55 | 3.18 | 5.45 | 2.91 | 5994 | 0 | 0 | 1 | 40 | [6 empty] | 1 | 0 | 0 | 0 | 1.5% | 0 | 0 | 0 | 1 | 0 | 0 | 0 | 0 | 0 | 0 | 0 | 0.7% | [5 empty] | 0 | 0 | 1 | 0 | 0.5 |  |  |  | 137 | 240 | 6 |  | 14 | 25 | 35.6
240806 | 다양한 시료 활용 응결 | 08 | 240806-08 | 2023.12 | 8 | 세아 | 시멘트 | 47.46 | 27.91 | 8.34 | 0.68 | 4.12 | 6.1 | 5.39 | 3.23 | 7.394 | 2.97 | 5998 | 1 | 0 | 0 | 25 | 1 | 0 | 0 | 0 | 0 | 1% | [5 empty] | 0 | 0 | 1 | 0 | 0 | 0 | 0 | 0 | 0 | 0 | 0 | 2% |  |  | 1 | 0 | 0.1% | 0 | 0 | 1 | 0 | 0.5 | 9 | 13 | 4 |  |  | 16 | 20.2
231108 | 10월 특수강 응결 | 14 | 231108-14 | 2023.1 | 2 | 현대 | 시멘트 | 49 | 30 | 12.7 | 1.54 | 0.05 | 3.87 | 2.84 | 1.5 | 7.745 | 2.8 | 6137 | 1 | 0 | 0 | 20 | [6 empty] | 1 | 0 | 0 | 0 | 1% | [17 empty] | 0 | 0 | 1 | 0 | 0.5 | 7 | 12 | 5 |  | 257.5 | 21.9 |  | 42.5 | 46.8 | 57.1
231213 | 지연제별 응결 실험 | 12 | 231213-12 | 2023.01 | 12 | 세아 | 시멘트 | 46.65 | 30.73 | 7.78 | 0.56 | 4.7 | 7.6 | 1.98 | 2.84 | 5.12 | 2.93 | 6152 | 1 | 0 | 0 | 25 | [6 empty] | 1 | 0 | 0 | 0 | 0.5% | 0 | 0 | 0 | 0 | 1 | 0 | 0 | 0 | 0 | 0 | 0 | 1% | [5 empty] | 0 | 1 | 0 | 0 | 0.4 | 15 | 18 | 3
240708 | 탄산나트륨 활용 | 03 | 240708-03 | 2023.12 | 3 | 세아 | 시멘트 | 47.46 | 27.91 | 8.34 | 0.68 | 4.12 | 6.1 | 5.39 | 3.23 | 7.394 | 2.97 | 5998 | 1 | 0 | 0 | 25 | 0 | 0 | 0 | 1 | 0 | 1.5% | [19 empty] | 1 | 0 | 0.1% | 0 | 0 | 1 | 0 | 0.5 | 4 | 7 | 3 |  |  | 30.7
231213 | 지연제별 응결 실험 | 20 | 231213-20 | 2023.01 | 20 | 세아 | 시멘트 | 46.65 | 30.73 | 7.78 | 0.56 | 4.7 | 7.6 | 1.98 | 2.84 | 5.12 | 2.93 | 6152 | 1 | 0 | 0 | 25 | 0 | 0 | 1 | 0 | 0 | 0.1% | 1 | 0 | 0 | 0 | 0.1% | 0 | 0 | 0 | 0 | 1 | 0 | 0 | 0 | 0 | 0 | 0 | 1% | [5 empty] | 0 | 1 | 0 | 0 | 0.4 | 4 | 11 | 7
230316 | ALC 실험-기포율(60%) | 02 | 230316-02 | 2023.01 | 2 | 세아 | 기포콘크리트 | 46.65 | 30.73 | 7.78 | 0.56 | 4.7 | 7.6 | 1.98 | 2.84 | 5.12 | 2.93 | 6152 | 1 | 0 | 0 | 25 | [6 empty] | 1 | 0 | 0 | 0 | 2% | [14 empty] | 0 | 1 | 2% | 1 | 0 | 0 | 0 | 0.35 |  |  |  |  | 147.5 | 0.8 |  | 2.5 | 3.2 | 3.5
231213 | 지연제별 응결 실험 | 49 | 231213-49 | 2023.01 | 49 | 세아 | 시멘트 | 46.65 | 30.73 | 7.78 | 0.56 | 4.7 | 7.6 | 1.98 | 2.84 | 5.12 | 2.93 | 6152 | 1 | 0 | 0 | 25 | 0 | 1 | 0 | 0 | 0 | 0.2% | 1 | 0 | 0 | 0 | 0.4% | 0 | 0 | 0 | 0 | 1 | 0 | 0 | 0 | 0 | 0 | 0 | 1% | [5 empty] | 0 | 1 | 0 | 0 | 0.4 | 55 | 63 | 8
240710 | 지연제 고정 이차정련 분쇄통별 실험 | 01 | 240710-01 | 2024.06 | 1 | 현대 | 시멘트 | 49.11 | 25.67 | 9.04 | 5.37 | 0.46 | 6.52 | 3.83 | 4.3 | 7.526 | 3 | 5987 | 1 | 0 | 0 | 25 | 1 | 0 | 0 | 0 | 0 | 1.5% | [22 empty] | 0 | 0 | 1 | 0 | 0.5 | [5 empty] | 24.9
230804 | 붕산실험 | 07 | 230804-07 | 2023.01 | 7 | 세아 | 시멘트 | 46.65 | 30.73 | 7.78 | 0.56 | 4.7 | 7.6 | 1.98 | 2.84 | 5.12 | 2.93 | 6152 | 1 | 0 | 0 | 25 | [6 empty] | 1 | 0 | 0 | 0 | 0.5% | 0 | 0 | 0 | 0 | 1 | 0 | 0 | 0 | 0 | 0 | 0 | 1% | [5 empty] | 0 | 0 | 1 | 0 | 0.5 |  |  |  |  | 212.5 | 32.9 |  | 48.8 | 55.6 | 61.5
230718 | 특수강 석고 혼입률 실험 | 26 | 230718-26 | 2023.07 | 13 | 현대 | 시멘트 | 51.03 | 27.48 | 11.34 | 1.68 | 1.28 | 5.16 | 2.03 | 2.8 | 8.877 | 2.954 | 6155 | 0 | 0 | 1 | 45 | [6 empty] | 1 | 0 | 0 | 0 | 1% | [17 empty] | 0 | 0 | 1 | 0 | 0.5 |  |  |  |  | 210 | 4.86328125 |  | 26.32292 | 34 | 48.39375 | 59.08542 | 63.625 | 59.1140625
210713 | 석고종류 실험 | 02 | 210713-02 | 2021.04 | 2 | 세아 | 시멘트 | 49.07 | 29.81 | 7.83 | 1.94 | 3.44 | 6.36 | 1.55 | 3.18 | 5.45 | 2.91 | 5994 | 1 | 0 | 0 | 25 | [6 empty] | 1 | 0 | 0 | 0 | 1.5% | 0 | 0 | 0 | 1 | 0 | 0 | 0 | 0 | 0 | 0 | 0 | 0.7% | [5 empty] | 0 | 0 | 1 | 0 | 0.5 |  |  |  | 137 | 227.5 | 18 |  | 37 | 46 | 47.8
230720 | 특수강 석고 혼입률에 따른 응결 | 40 | 230720-40 | 2023.07 | 14 | 현대 | 시멘트 | 51.03 | 27.48 | 11.34 | 1.68 | 1.28 | 5.16 | 2.03 | 2.8 | 8.877 | 2.954 | 6155 | 1 | 0 | 0 | 35 | [6 empty] | 1 | 0 | 0 | 0 | 1% | [17 empty] | 0 | 1 | 0 | 0 | 0.4 | 15 | 19 | 4
230720 | 특수강 석고 혼입률에 따른 응결 | 38 | 230720-38 | 2023.07 | 12 | 현대 | 시멘트 | 51.03 | 27.48 | 11.34 | 1.68 | 1.28 | 5.16 | 2.03 | 2.8 | 8.877 | 2.954 | 6155 | 1 | 0 | 0 | 25 | [6 empty] | 1 | 0 | 0 | 0 | 1% | [17 empty] | 0 | 1 | 0 | 0 | 0.4 | 13 | 17 | 4
240206 | 상용 초속경시멘트 혼입 | U90-QB10 | 240206-U90-QB10 | 2023.12 | 3 | 세아 | 시멘트 | 47.46 | 27.91 | 8.34 | 0.68 | 4.12 | 6.1 | 5.39 | 3.23 | 7.394 | 2.97 | 5998 | 1 | 0 | 0 | 25 | 1 | 0 | 0 | 0 | 0 | 1% | [22 empty] | 0 | 0 | 1 | 0 | 0.5 | 7 | 11 | 4 |  | 267.5 | 22.2 |  | 34.5 | 42.8 | 56.9
210717 | 문교C석고함량실험 | 05 | 210717-05 | 2021.04 | 5 | 세아 | 시멘트 | 50.1 | 29.3 | 8.2 | 1.6 | 3.9 | 5.6 | 1.3 | 3.18 | 5.33 | 2.91 | 6045 | 1 | 0 | 0 | 28 | [6 empty] | 1 | 0 | 0 | 0 | 1.5% | 0 | 0 | 0 | 1 | 0 | 0 | 0 | 0 | 0 | 0 | 0 | 1% | [5 empty] | 0 | 0 | 1 | 0 | 0.5 |  |  |  |  | 230 | 37.7 |  | 64.9 | 71.7 | 70.9
210802 | H2S 저감 실험 | 01 | 210802-01 | 2021.04 | 1 | 세아 | 시멘트 | 50.1 | 29.3 | 8.2 | 1.6 | 3.9 | 5.6 | 1.3 | 3.18 | 5.33 | 2.91 | 6045 | 1 | 0 | 0 | 25 | [6 empty] | 1 | 0 | 0 | 0 | 1% | 0 | 0 | 0 | 0 | 0 | 0 | 0 | 0 | 0 | 0 | 0 | 0% | [5 empty] | 0 | 0 | 1 | 0 | 0.5 |  |  |  | 137 | 235 | 45.7 |  | 53.7 | 58.3 | 65.1
240612 | 지연제 종류,함량 응결 | 02 | 240612-02 | 2023.12 | 2 | 세아 | 시멘트 | 47.46 | 27.91 | 8.34 | 0.68 | 4.12 | 6.1 | 5.39 | 3.23 | 7.394 | 2.97 | 5998 | 1 | 0 | 0 | 25 | 1 | 0 | 0 | 0 | 0 | 0.7% | 1 | 0 | 0 | 0 | 0.5% | [14 empty] | 1 | 0 | 0.1% | 0 | 1 | 0 | 0 | 0.4 | 29 | 36 | 7
231213 | 지연제별 응결 실험 | 41 | 231213-41 | 2023.01 | 41 | 세아 | 시멘트 | 46.65 | 30.73 | 7.78 | 0.56 | 4.7 | 7.6 | 1.98 | 2.84 | 5.12 | 2.93 | 6152 | 1 | 0 | 0 | 25 | 0 | 1 | 0 | 0 | 0 | 0.1% | 1 | 0 | 0 | 0 | 0.1% | 0 | 0 | 0 | 0 | 1 | 0 | 0 | 0 | 0 | 0 | 0 | 1% | [5 empty] | 0 | 1 | 0 | 0 | 0.4 | 6 | 12 | 6
240206 | 상용 초속경시멘트 혼입 | Z90-QB10 | 240206-Z90-QB10 | 2023.12 | 13 | 세아 | 시멘트 | 47.46 | 27.91 | 8.34 | 0.68 | 4.12 | 6.1 | 5.39 | 3.23 | 7.394 | 2.97 | 5998 | 1 | 0 | 0 | 25 | 1 | 0 | 0 | 0 | 0 | 1% | [22 empty] | 0 | 0 | 1 | 0 | 0.5 | 64 | 82 | 18 |  | 270 | 0.4 |  | 33.3 | 42.2 | 64.6
230720 | 이차정련 석고 혼입률에 따른 응결 | 17 | 230720-17 | 2023.07 | 17 | 현대 | 시멘트 | 49.51 | 23.98 | 9.87 | 7.26 | 0.4 | 4.66 | 4.32 | 4.4 | 10.746 | 2.905 | 5953 | 1 | 0 | 0 | 30 | [6 empty] | 1 | 0 | 0 | 0 | 2% | [17 empty] | 0 | 1 | 0 | 0 | 0.4 | 45 | 54 | 9
230804 | 붕산실험 | 03 | 230804-03 | 2023.01 | 3 | 세아 | 시멘트 | 46.65 | 30.73 | 7.78 | 0.56 | 4.7 | 7.6 | 1.98 | 2.84 | 5.12 | 2.93 | 6152 | 1 | 0 | 0 | 25 | [6 empty] | 0 | 1 | 0 | 0 | 0.2% | 0 | 0 | 0 | 0 | 1 | 0 | 0 | 0 | 0 | 0 | 0 | 1% | [5 empty] | 0 | 0 | 1 | 0 | 0.5 |  |  |  |  | 210 | 32.4 |  | 51.2 | 59 | 62.8
240612 | 지연제 종류,함량 응결 | 15 | 240612-15 | 2023.12 | 15 | 세아 | 시멘트 | 47.46 | 27.91 | 8.34 | 0.68 | 4.12 | 6.1 | 5.39 | 3.23 | 7.394 | 2.97 | 5998 | 1 | 0 | 0 | 25 | 0 | 0 | 1 | 0 | 0 | 0.1% | 1 | 0 | 0 | 0 | 0.5% | [14 empty] | 1 | 0 | 0.1% | 0 | 1 | 0 | 0 | 0.4 | 12 | 16 | 4
240718 | CSA 혼입률에 따른 이차정련 응결-CSA0 | 02 | 240718-02 | 2024.06 | 2 | 현대 | 시멘트 | 49.11 | 25.67 | 9.04 | 5.37 | 0.46 | 6.52 | 3.83 | 4.3 | 7.526 | 3 | 5987 | 1 | 0 | 0 | 25 | 1 | 0 | 0 | 0 | 0 | 1% | 1 | 0 | 0 | 0 | 0.5% | [17 empty] | 0 | 1 | 0 | 0 | 0.4 | 26 | 35 | 9
230718 | 이차정련 석고 혼입률 실험 | 09 | 230718-09 | 2023.07 | 9 | 현대 | 시멘트 | 49.51 | 23.98 | 9.87 | 7.26 | 0.4 | 4.66 | 4.32 | 4.4 | 10.746 | 2.905 | 5953 | 1 | 0 | 0 | 35 | [6 empty] | 1 | 0 | 0 | 0 | 0.5% | [17 empty] | 0 | 0 | 1 | 0 | 0.5 |  |  |  |  | 212.5 | 20.84375 |  | 52.17708 | 59.2625 | 71.50208 | 77.29375 | 81.28333 | 76.48125
240612 | 지연제 종류,함량 응결 | 06 | 240612-06 | 2023.12 | 6 | 세아 | 시멘트 | 47.46 | 27.91 | 8.34 | 0.68 | 4.12 | 6.1 | 5.39 | 3.23 | 7.394 | 2.97 | 5998 | 1 | 0 | 0 | 25 | 1 | 0 | 0 | 0 | 0 | 1% | 1 | 0 | 0 | 0 | 2% | [14 empty] | 1 | 0 | 0.1% | 0 | 1 | 0 | 0 | 0.4 | 85 | 95 | 10
230718 | 이차정련 석고 혼입률 실험 | 11 | 230718-11 | 2023.07 | 11 | 현대 | 시멘트 | 49.51 | 23.98 | 9.87 | 7.26 | 0.4 | 4.66 | 4.32 | 4.4 | 10.746 | 2.905 | 5953 | 0 | 0 | 1 | 35 | [6 empty] | 1 | 0 | 0 | 0 | 0.6% | [17 empty] | 0 | 0 | 1 | 0 | 0.5 |  |  |  |  | 210 | 17.1828125 |  | 38.296875 | 48.05625 | 64.21875 | 69.60208 | 73.5984375 | 75.23333
230111 | 특수강 응결 | 10 | 230111-10 | 2022.1 | 6 | 현대 | 시멘트 | 50.43 | 27.52 | 11.81 | 1.51 | 1.04 | 5.04 | 2.65 | 2.7 | 7.865 | 2.936 | 6104 | 0 | 0 | 1 | 20 | [6 empty] | 1 | 0 | 0 | 0 | 0% | [17 empty] | 0 | 1 | 0 | 0 | 0.4 | 0 | 0 | 0
240206 | 상용 초속경시멘트 혼입 | A50-QC50 | 240206-A50-QC50 | 2023.12 | 22 | 세아 | 시멘트 | 47.46 | 27.91 | 8.34 | 0.68 | 4.12 | 6.1 | 5.39 | 3.23 | 10.655 | 2.97 | 5998 | 1 | 0 | 0 | 25 | 1 | 0 | 0 | 0 | 0 | 1% | [22 empty] | 0 | 0 | 1 | 0 | 0.5 | 19 | 28 | 9 |  | 275 | 3.6 |  | 37.7 | 40.2 | 58.2
240612 | 지연제 종류,함량 응결 | 11 | 240612-11 | 2023.12 | 11 | 세아 | 시멘트 | 47.46 | 27.91 | 8.34 | 0.68 | 4.12 | 6.1 | 5.39 | 3.23 | 7.394 | 2.97 | 5998 | 1 | 0 | 0 | 25 | [6 empty] | 1 | 0 | 0 | 0 | 1% | [14 empty] | 1 | 0 | 0.1% | 0 | 1 | 0 | 0 | 0.4 | 13 | 18 | 5
240812 | 지연제 함량에 따른 응결 | 09 | 240812-09 | 2023.12 | 9 | 세아 | 시멘트 | 47.46 | 27.91 | 8.34 | 0.68 | 4.12 | 6.1 | 5.39 | 3.23 | 7.394 | 2.97 | 5998 | 1 | 0 | 0 | 25 | 1 | 0 | 0 | 0 | 0 | 1.5% | [5 empty] | 0 | 0 | 0 | 0 | 0 | 0 | 0 | 1 | 0 | 0 | 0 | 1% |  |  | 1 | 0 | 0.1% | 0 | 1 | 0 | 0 | 0.4 | 41 | 48 | 7
231108 | 10월 이차정련 응결 | 04 | 231108-04 | 2023.1 | 4 | 현대 | 시멘트 | 49.2 | 29.7 | 8.94 | 4.06 | 0.57 | 3.73 | 3.8 | 2.3 | 7.682 | 3 | 6069 | 0 | 0 | 1 | 30 | [6 empty] | 1 | 0 | 0 | 0 | 1% | [17 empty] | 0 | 0 | 1 | 0 | 0.5 | 5 | 13 | 8
230718 | 특수강 석고 혼입률 실험 | 21 | 230718-21 | 2023.07 | 8 | 현대 | 시멘트 | 51.03 | 27.48 | 11.34 | 1.68 | 1.28 | 5.16 | 2.03 | 2.8 | 8.877 | 2.954 | 6155 | 1 | 0 | 0 | 30 | [6 empty] | 1 | 0 | 0 | 0 | 1% | [17 empty] | 0 | 0 | 1 | 0 | 0.5 |  |  |  |  | 210 | 26.184375 |  | 50.63125 | 64.26875 | 67.0765625 | 68.2765625 | 82.353125 | 82.82292
240806 | 다양한 시료 활용 응결 | 09 | 240806-09 | 2023.12 | 9 | 세아 | 시멘트 | 47.46 | 27.91 | 8.34 | 0.68 | 4.12 | 6.1 | 5.39 | 3.23 | 7.394 | 2.97 | 5998 | 1 | 0 | 0 | 25 | 1 | 0 | 0 | 0 | 0 | 1% | [5 empty] | 0 | 0 | 0 | 0 | 0 | 0 | 0 | 0 | 1 | 0 | 0 | 1% |  |  | 1 | 0 | 0.1% | 0 | 0 | 1 | 0 | 0.5 | 17 | 23 | 6 |  |  | 39.3 | 44.4
240812 | 지연제 함량에 따른 응결 | 19 | 240812-19 | 2023.12 | 19 | 세아 | 시멘트 | 47.46 | 27.91 | 8.34 | 0.68 | 4.12 | 6.1 | 5.39 | 3.23 | 7.394 | 2.97 | 5998 | 1 | 0 | 0 | 25 | 1 | 0 | 0 | 0 | 0 | 2% | [5 empty] | 0 | 0 | 0 | 0 | 1 | 0 | 0 | 0 | 0 | 0 | 0 | 2% |  |  | 1 | 0 | 0.1% | 0 | 0 | 1 | 0 | 0.5 | 17 | 22 | 5 | 154 |  | 17.3 | 20
230321 | ALC 실험-기포율(60%) | 04 | 230321-04 | 2023.01 | 4 | 세아 | 기포콘크리트 | 46.65 | 30.73 | 7.78 | 0.56 | 4.7 | 7.6 | 1.98 | 2.84 | 5.12 | 2.93 | 6152 | 1 | 0 | 0 | 25 | [6 empty] | 1 | 0 | 0 | 0 | 1% | [14 empty] | 0 | 1 | 1.5% | 0 | 1 | 0 | 0 | 0.4 |  |  |  |  | 187.5 | 0.8 |  | 1 | 1.4 | 1.8
230720 | 이차정련 석고 혼입률에 따른 응결 | 03 | 230720-03 | 2023.07 | 3 | 현대 | 시멘트 | 49.51 | 23.98 | 9.87 | 7.26 | 0.4 | 4.66 | 4.32 | 4.4 | 10.746 | 2.905 | 5953 | 0 | 1 | 0 | 20 | [6 empty] | 1 | 0 | 0 | 0 | 1% | [17 empty] | 0 | 1 | 0 | 0 | 0.4 | 29 | 32 | 3
210717 | 문교C석고함량실험 | 02 | 210717-02 | 2021.04 | 2 | 세아 | 시멘트 | 50.1 | 29.3 | 8.2 | 1.6 | 3.9 | 5.6 | 1.3 | 3.18 | 5.33 | 2.91 | 6045 | 1 | 0 | 0 | 22 | [6 empty] | 1 | 0 | 0 | 0 | 1.5% | 0 | 0 | 0 | 1 | 0 | 0 | 0 | 0 | 0 | 0 | 0 | 1% | [5 empty] | 0 | 0 | 1 | 0 | 0.5 |  |  |  |  | 240 | 34.2 |  | 53.6 | 60.2 | 50.8
240812 | 지연제 함량에 따른 응결 | 04 | 240812-04 | 2023.12 | 4 | 세아 | 시멘트 | 47.46 | 27.91 | 8.34 | 0.68 | 4.12 | 6.1 | 5.39 | 3.23 | 7.394 | 2.97 | 5998 | 1 | 0 | 0 | 25 | 1 | 0 | 0 | 0 | 0 | 1% | [5 empty] | 0 | 0 | 0 | 0 | 1 | 0 | 0 | 0 | 0 | 0 | 0 | 1% |  |  | 1 | 0 | 0.1% | 0 | 1 | 0 | 0 | 0.4 | 18 | 26 | 8
230111 | 특수강 응결 | 18 | 230111-18 | 2022.1 | 14 | 현대 | 시멘트 | 50.43 | 27.52 | 11.81 | 1.51 | 1.04 | 5.04 | 2.65 | 2.7 | 7.865 | 2.936 | 6104 | 0 | 0 | 1 | 20 | [6 empty] | 1 | 0 | 0 | 0 | 2% | [17 empty] | 0 | 1 | 0 | 0 | 0.4 | 138 | 153 | 15
230111 | 특수강 응결 | 12 | 230111-12 | 2022.1 | 8 | 현대 | 시멘트 | 50.43 | 27.52 | 11.81 | 1.51 | 1.04 | 5.04 | 2.65 | 2.7 | 7.865 | 2.936 | 6104 | 0 | 0 | 1 | 40 | [6 empty] | 1 | 0 | 0 | 0 | 0% | [17 empty] | 0 | 1 | 0 | 0 | 0.4 | 0 | 0 | 0
221102 | 이차정련슬래그 응결 | 13 | 221102-13 | 2022.1 | 13 | 현대 | 시멘트 | 51.65 | 28.93 | 11.68 | 0.96 | 0.64 | 3.14 | 3 | 4.2 | 8.221 | 2.941 | 6042 | 1 | 0 | 0 | 25 | [6 empty] | 1 | 0 | 0 | 0 | 0% | [17 empty] | 0 | 1 | 0 | 0 | 0.4 | 0 | 0 | 0
221102 | 특수강 환원슬래그 응결 | 30 | 221102-30 | 2022.1 | 14 | 현대 | 시멘트 | 50.43 | 27.52 | 11.81 | 1.51 | 1.04 | 5.04 | 2.65 | 2.7 | 7.865 | 2.936 | 6104 | 1 | 0 | 0 | 25 | [6 empty] | 1 | 0 | 0 | 0 | 2% | [17 empty] | 0 | 1 | 0 | 0 | 0.4 | 18 | 22 | 4
240206 | 상용 초속경시멘트 혼입 | Z50-QC50 | 240206-Z50-QC50 | 2023.12 | 17 | 세아 | 시멘트 | 47.46 | 27.91 | 8.34 | 0.68 | 4.12 | 6.1 | 5.39 | 3.23 | 10.655 | 2.97 | 5998 | 1 | 0 | 0 | 25 | 1 | 0 | 0 | 0 | 0 | 1% | [22 empty] | 0 | 0 | 1 | 0 | 0.5 | 50 | 70 | 20 |  | 247.5 | 0.7 |  | 33.3 | 4.2 | 63
240709 | 지연제 및 유동화제 함량에 따른 실험 | 01 | 240709-01 | 2024.06 | 1 | 현대 | 시멘트 | 49.11 | 25.67 | 9.04 | 5.37 | 0.46 | 6.52 | 3.83 | 4.3 | 7.526 | 3 | 5987 | 1 | 0 | 0 | 25 | 1 | 0 | 0 | 0 | 0 | 1% | 1 | 0 | 0 | 0 | 0.5% | [14 empty] | 1 | 0 | 1% | 0 | 0 | 1 | 0 | 0.5 |  |  |  |  | 220 | 18.2
240718 | CSA 혼입률에 따른 이차정련 응결-CSA30 | 11 | 240718-11 | 2024.06 | 11 | 현대 | 시멘트 | 49.11 | 25.67 | 9.04 | 5.37 | 0.46 | 6.52 | 3.83 | 4.3 | 7.526 | 3 | 5987 | 1 | 0 | 0 | 25 | 1 | 0 | 0 | 0 | 0 | 1% | 1 | 0 | 0 | 0 | 0.5% | [17 empty] | 0 | 1 | 0 | 0 | 0.4 | 37 | 57 | 20
221102 | 이차정련슬래그 응결 | 06 | 221102-06 | 2022.1 | 6 | 현대 | 시멘트 | 51.65 | 28.93 | 11.68 | 0.96 | 0.64 | 3.14 | 3 | 4.2 | 9.723 | 2.941 | 5101 | 1 | 0 | 0 | 25 | [6 empty] | 1 | 0 | 0 | 0 | 0.5% | [17 empty] | 0 | 1 | 0 | 0 | 0.4 | 0 | 0 | 0
231108 | 10월 특수강 응결 | 15 | 231108-15 | 2023.1 | 3 | 현대 | 시멘트 | 49 | 30 | 12.7 | 1.54 | 0.05 | 3.87 | 2.84 | 1.5 | 7.745 | 2.8 | 6137 | 1 | 0 | 0 | 25 | [6 empty] | 1 | 0 | 0 | 0 | 1% | [17 empty] | 0 | 0 | 1 | 0 | 0.5 | 6 | 9 | 3 |  | 250 | 21.4 |  | 52 | 51.5 | 68.7
231023 | 9월 특수강 응결 | 14 | 231023-14 | 2023.09 | 2 | 현대 | 시멘트 | 47.65 | 25.36 | 9.45 | 6.79 | 0.58 | 5.43 | 4.74 | 4.6 | 7.425 | 2.9 | 6244 | 1 | 0 | 0 | 20 | [6 empty] | 1 | 0 | 0 | 0 | 1% | [17 empty] | 0 | 0 | 1 | 0 | 0.5 | 18 | 23 | 5 |  | 202.5 | 31.1 |  | 48.8 | 57.6 | 54.5
231213 | 지연제별 응결 실험 | 22 | 231213-22 | 2023.01 | 22 | 세아 | 시멘트 | 46.65 | 30.73 | 7.78 | 0.56 | 4.7 | 7.6 | 1.98 | 2.84 | 5.12 | 2.93 | 6152 | 1 | 0 | 0 | 25 | 0 | 0 | 1 | 0 | 0 | 0.1% | 1 | 0 | 0 | 0 | 0.3% | 0 | 0 | 0 | 0 | 1 | 0 | 0 | 0 | 0 | 0 | 0 | 1% | [5 empty] | 0 | 1 | 0 | 0 | 0.4 | 32 | 39 | 7
250207 | 세아 H2S 발생량 확인 | 09 | 250207-09 | 2024.11 | 9 | 세아 | 시멘트 | 49.1 | 27.28 | 11.62 | 1.18 | 4.29 | 5.42 | 1.11 | 3.36 | 12.26 | 2.97 | 5.858 | 1 | 0 | 0 | 25 | 1 | 0 | 0 | 0 | 0 | 1% | [5 empty] | 0 | 0 | 0 | 0 | 1 | 0 | 0 | 0 | 0 | 0 | 0 | 0.5% | 1 | 0.05% | 1 | 0 | 0.1% | 0 | 1 | 0 | 0 | 0.4 |  |  |  | 26
230720 | 특수강 석고 혼입률에 따른 응결 | 32 | 230720-32 | 2023.07 | 6 | 현대 | 시멘트 | 51.03 | 27.48 | 11.34 | 1.68 | 1.28 | 5.16 | 2.03 | 2.8 | 8.877 | 2.954 | 6155 | 0 | 1 | 0 | 35 | [6 empty] | 1 | 0 | 0 | 0 | 1% | [17 empty] | 0 | 1 | 0 | 0 | 0.4 | 44 | 49 | 5
231213 | 지연제별 응결 실험 | 13 | 231213-13 | 2023.01 | 13 | 세아 | 시멘트 | 46.65 | 30.73 | 7.78 | 0.56 | 4.7 | 7.6 | 1.98 | 2.84 | 5.12 | 2.93 | 6152 | 1 | 0 | 0 | 25 | [6 empty] | 1 | 0 | 0 | 0 | 0.6% | 0 | 0 | 0 | 0 | 1 | 0 | 0 | 0 | 0 | 0 | 0 | 1% | [5 empty] | 0 | 1 | 0 | 0 | 0.4 | 31 | 38 | 7
240812 | 지연제 함량에 따른 응결 | 10 | 240812-10 | 2023.12 | 10 | 세아 | 시멘트 | 47.46 | 27.91 | 8.34 | 0.68 | 4.12 | 6.1 | 5.39 | 3.23 | 7.394 | 2.97 | 5998 | 1 | 0 | 0 | 25 | 1 | 0 | 0 | 0 | 0 | 1.5% | [5 empty] | 0 | 0 | 0 | 0 | 0 | 0 | 0 | 1 | 0 | 0 | 0 | 2% |  |  | 1 | 0 | 0.1% | 0 | 1 | 0 | 0 | 0.4 | 42 | 49 | 7
231108 | 11월-2 이차정련 응결 | 12 | 231108-12 | 2023.11-2 | 4 | 현대 | 시멘트 | 49.7 | 28.5 | 9.68 | 4.87 | 0.555 | 2.95 | 3.745 | 4.9 | 7.841 | 2.9 | 6041 | 0 | 0 | 1 | 30 | [6 empty] | 1 | 0 | 0 | 0 | 1% | [17 empty] | 0 | 0 | 1 | 0 | 0.5 | 61 | 93 | 32 |  | 192.5 | 3.2 |  | 34.1 | 49.1 | 63.1
230720 | 이차정련 석고 혼입률에 따른 응결 | 24 | 230720-24 | 2023.07 | 24 | 현대 | 시멘트 | 49.51 | 23.98 | 9.87 | 7.26 | 0.4 | 4.66 | 4.32 | 4.4 | 10.746 | 2.905 | 5953 | 0 | 0 | 1 | 35 | [6 empty] | 1 | 0 | 0 | 0 | 2% | [17 empty] | 0 | 1 | 0 | 0 | 0.4 | 32 | 73 | 41
240812 | 지연제 함량에 따른 응결 | 18 | 240812-18 | 2023.12 | 18 | 세아 | 시멘트 | 47.46 | 27.91 | 8.34 | 0.68 | 4.12 | 6.1 | 5.39 | 3.23 | 7.394 | 2.97 | 5998 | 1 | 0 | 0 | 25 | 1 | 0 | 0 | 0 | 0 | 2% | [5 empty] | 0 | 0 | 0 | 0 | 1 | 0 | 0 | 0 | 0 | 0 | 0 | 1% |  |  | 1 | 0 | 0.1% | 0 | 0 | 1 | 0 | 0.5 | 41 | 50 | 9 | 238 |  | 21.2 | 26.1
240709 | 지연제 및 유동화제 함량에 따른 실험 | 10 | 240709-10 | 2024.06 | 10 | 현대 | 시멘트 | 49.11 | 25.67 | 9.04 | 5.37 | 0.46 | 6.52 | 3.83 | 4.3 | 7.526 | 3 | 5987 | 1 | 0 | 0 | 25 | 1 | 0 | 0 | 0 | 0 | 1.5% | 1 | 0 | 0 | 0 | 1% | [14 empty] | 1 | 1 | 1.5% | 0 | 0 | 1 | 0 | 0.5 |  |  |  |  | 205 | 4.5
231213 | 지연제별 응결 실험 | 01 | 231213-01 | 2023.01 | 1 | 세아 | 시멘트 | 46.65 | 30.73 | 7.78 | 0.56 | 4.7 | 7.6 | 1.98 | 2.84 | 5.12 | 2.93 | 6152 | 1 | 0 | 0 | 25 | [11 empty] | 0 | 0 | 0 | 0 | 1 | 0 | 0 | 0 | 0 | 0 | 0 | 1% | [5 empty] | 0 | 1 | 0 | 0 | 0.4 | 0 | 0 | 0
231023 | 8월 이차정련 응결 | 03 | 231023-03 | 2023.08 | 3 | 현대 | 시멘트 | 50.07 | 29.69 | 9.64 | 2.75 | 0.7 | 3.73 | 3.42 | 3.5 | 7.394 | 3.1 | 6286 | 1 | 0 | 0 | 25 | [6 empty] | 1 | 0 | 0 | 0 | 1% | [17 empty] | 0 | 0 | 1 | 0 | 0.5 | 7 | 10 | 3
240812 | 지연제 함량에 따른 응결 | 13 | 240812-13 | 2023.12 | 13 | 세아 | 시멘트 | 47.46 | 27.91 | 8.34 | 0.68 | 4.12 | 6.1 | 5.39 | 3.23 | 7.394 | 2.97 | 5998 | 1 | 0 | 0 | 25 | 1 | 0 | 0 | 0 | 0 | 1.5% | [5 empty] | 0 | 0 | 1 | 0 | 0 | 0 | 0 | 0 | 0 | 0 | 0 | 1% |  |  | 1 | 0 | 0.1% | 0 | 1 | 0 | 0 | 0.4 | 35 | 45 | 10
230720 | 이차정련 석고 혼입률에 따른 응결 | 12 | 230720-12 | 2023.07 | 12 | 현대 | 시멘트 | 49.51 | 23.98 | 9.87 | 7.26 | 0.4 | 4.66 | 4.32 | 4.4 | 10.746 | 2.905 | 5953 | 1 | 0 | 0 | 25 | [6 empty] | 1 | 0 | 0 | 0 | 1% | [17 empty] | 0 | 1 | 0 | 0 | 0.4 | 17 | 33 | 16
240812 | 지연제 함량에 따른 응결 | 06 | 240812-06 | 2023.12 | 6 | 세아 | 시멘트 | 47.46 | 27.91 | 8.34 | 0.68 | 4.12 | 6.1 | 5.39 | 3.23 | 7.394 | 2.97 | 5998 | 1 | 0 | 0 | 25 | 1 | 0 | 0 | 0 | 0 | 1% | [5 empty] | 0 | 0 | 1 | 0 | 0 | 0 | 0 | 0 | 0 | 0 | 0 | 1% |  |  | 1 | 0 | 0.1% | 0 | 1 | 0 | 0 | 0.4 | 22 | 27 | 5
240814 | 황산아연 첨가방식-H2S | 02 | 240814-02 | 2023.12 | 2 | 세아 | 시멘트 | 47.46 | 27.91 | 8.34 | 0.68 | 4.12 | 6.1 | 5.39 | 3.23 | 7.394 | 2.97 | 5998 | 1 | 0 | 0 | 25 | [6 empty] | 1 | 0 | 0 | 0 | 0.5% | 0 | 0 | 1 | 0 | 0 | 0 | 0 | 0 | 0 | 0 | 0 | 1% |  |  | 1 | 0 | 0.1% | 0 | 1 | 0 | 0 | 0.4 |  |  |  | 22
230718 | 이차정련 석고 혼입률 실험 | 03 | 230718-03 | 2023.07 | 3 | 현대 | 시멘트 | 49.51 | 23.98 | 9.87 | 7.26 | 0.4 | 4.66 | 4.32 | 4.4 | 10.746 | 2.905 | 5953 | 0 | 1 | 0 | 25 | [6 empty] | 1 | 0 | 0 | 0 | 0.5% | [17 empty] | 0 | 0 | 1 | 0 | 0.5 |  |  |  |  | 252.5 | 5.26703125 |  | 36.596875 | 46.28542 | 54.625 | 56.7640625 | 66.4484375 | 64.92083
230720 | 이차정련 석고 혼입률에 따른 응결 | 23 | 230720-23 | 2023.07 | 23 | 현대 | 시멘트 | 49.51 | 23.98 | 9.87 | 7.26 | 0.4 | 4.66 | 4.32 | 4.4 | 10.746 | 2.905 | 5953 | 0 | 0 | 1 | 30 | [6 empty] | 1 | 0 | 0 | 0 | 2% | [17 empty] | 0 | 1 | 0 | 0 | 0.4 | 24 | 68 | 44
231213 | 지연제별 응결 실험 | 31 | 231213-31 | 2023.01 | 31 | 세아 | 시멘트 | 46.65 | 30.73 | 7.78 | 0.56 | 4.7 | 7.6 | 1.98 | 2.84 | 5.12 | 2.93 | 6152 | 1 | 0 | 0 | 25 | 0 | 0 | 1 | 0 | 0 | 0.3% | 1 | 0 | 0 | 0 | 0.2% | 0 | 0 | 0 | 0 | 1 | 0 | 0 | 0 | 0 | 0 | 0 | 1% | [5 empty] | 0 | 1 | 0 | 0 | 0.4 | 19 | 37 | 18
240710 | 탄산나트륨 함량별 응결 | 04 | 240710-04 | 2024.06 | 1 | 현대 | 시멘트 | 49.11 | 25.67 | 9.04 | 5.37 | 0.46 | 6.52 | 3.83 | 4.3 | 7.526 | 3 | 5987 | 1 | 0 | 0 | 25 | [6 empty] | 1 | 0 | 0 | 0 | 2% | [17 empty] | 0 | 1 | 0 | 0 | 0.4 | 13 | 26 | 13
240612 | 지연제 종류,함량 응결 | 01 | 240612-01 | 2023.12 | 1 | 세아 | 시멘트 | 47.46 | 27.91 | 8.34 | 0.68 | 4.12 | 6.1 | 5.39 | 3.23 | 7.394 | 2.97 | 5998 | 1 | 0 | 0 | 25 | 1 | 0 | 0 | 0 | 0 | 0.5% | 1 | 0 | 0 | 0 | 0.5% | [14 empty] | 1 | 0 | 0.1% | 0 | 1 | 0 | 0 | 0.4 | 14 | 17 | 3
221102 | 특수강 환원슬래그 응결 | 29 | 221102-29 | 2022.1 | 13 | 현대 | 시멘트 | 50.43 | 27.52 | 11.81 | 1.51 | 1.04 | 5.04 | 2.65 | 2.7 | 7.865 | 2.936 | 6104 | 1 | 0 | 0 | 25 | [6 empty] | 1 | 0 | 0 | 0 | 1% | [17 empty] | 0 | 1 | 0 | 0 | 0.4 | 1 | 6 | 5
230111 | 특수강 응결 | 19 | 230111-19 | 2022.1 | 15 | 현대 | 시멘트 | 50.43 | 27.52 | 11.81 | 1.51 | 1.04 | 5.04 | 2.65 | 2.7 | 7.865 | 2.936 | 6104 | 0 | 0 | 1 | 30 | [6 empty] | 1 | 0 | 0 | 0 | 2% | [17 empty] | 0 | 1 | 0 | 0 | 0.4 | 129 | 141 | 12
230720 | 특수강 석고 혼입률에 따른 응결 | 43 | 230720-43 | 2023.07 | 17 | 현대 | 시멘트 | 51.03 | 27.48 | 11.34 | 1.68 | 1.28 | 5.16 | 2.03 | 2.8 | 8.877 | 2.954 | 6155 | 1 | 0 | 0 | 30 | [6 empty] | 1 | 0 | 0 | 0 | 2% | [17 empty] | 0 | 1 | 0 | 0 | 0.4 | 38 | 51 | 13
230720 | 이차정련 석고 혼입률에 따른 응결 | 06 | 230720-06 | 2023.07 | 6 | 현대 | 시멘트 | 49.51 | 23.98 | 9.87 | 7.26 | 0.4 | 4.66 | 4.32 | 4.4 | 10.746 | 2.905 | 5953 | 0 | 1 | 0 | 35 | [6 empty] | 1 | 0 | 0 | 0 | 1% | [17 empty] | 0 | 1 | 0 | 0 | 0.4 | 36 | 40 | 4
231213 | 지연제별 응결 실험 | 08 | 231213-08 | 2023.01 | 8 | 세아 | 시멘트 | 46.65 | 30.73 | 7.78 | 0.56 | 4.7 | 7.6 | 1.98 | 2.84 | 5.12 | 2.93 | 6152 | 1 | 0 | 0 | 25 | [6 empty] | 1 | 0 | 0 | 0 | 0.1% | 0 | 0 | 0 | 0 | 1 | 0 | 0 | 0 | 0 | 0 | 0 | 1% | [5 empty] | 0 | 1 | 0 | 0 | 0.4 | 3 | 4 | 1
230804 | 붕산실험 | 01 | 230804-01 | 2023.01 | 1 | 세아 | 시멘트 | 46.65 | 30.73 | 7.78 | 0.56 | 4.7 | 7.6 | 1.98 | 2.84 | 5.12 | 2.93 | 6152 | 1 | 0 | 0 | 25 | [6 empty] | 0 | 0 | 0 | 0 | 0% | 0 | 0 | 0 | 0 | 1 | 0 | 0 | 0 | 0 | 0 | 0 | 1% | [5 empty] | 0 | 0 | 1 | 0 | 0.5 |  |  |  |  | 202.5 | 36.4 |  | 51.6 | 58.7 | 62
221102 | 이차정련슬래그 응결 | 14 | 221102-14 | 2022.1 | 14 | 현대 | 시멘트 | 51.65 | 28.93 | 11.68 | 0.96 | 0.64 | 3.14 | 3 | 4.2 | 8.221 | 2.941 | 6042 | 1 | 0 | 0 | 25 | [6 empty] | 1 | 0 | 0 | 0 | 0.5% | [17 empty] | 0 | 1 | 0 | 0 | 0.4 | 0 | 0 | 0
231213 | 지연제별 응결 실험 | 23 | 231213-23 | 2023.01 | 23 | 세아 | 시멘트 | 46.65 | 30.73 | 7.78 | 0.56 | 4.7 | 7.6 | 1.98 | 2.84 | 5.12 | 2.93 | 6152 | 1 | 0 | 0 | 25 | 0 | 0 | 1 | 0 | 0 | 0.1% | 1 | 0 | 0 | 0 | 0.4% | 0 | 0 | 0 | 0 | 1 | 0 | 0 | 0 | 0 | 0 | 0 | 1% | [5 empty] | 0 | 1 | 0 | 0 | 0.4 | 83 | 93 | 10
210717 | 문교C석고함량실험 | 03 | 210717-03 | 2021.04 | 3 | 세아 | 시멘트 | 50.1 | 29.3 | 8.2 | 1.6 | 3.9 | 5.6 | 1.3 | 3.18 | 5.33 | 2.91 | 6045 | 1 | 0 | 0 | 24 | [6 empty] | 1 | 0 | 0 | 0 | 1.5% | 0 | 0 | 0 | 1 | 0 | 0 | 0 | 0 | 0 | 0 | 0 | 1% | [5 empty] | 0 | 0 | 1 | 0 | 0.5 |  |  |  |  | 237.5 | 35.6 |  | 58.9 | 61.9 | 56
210701 | 반수석고종류 실험 | 03 | 210701-03 | 2021.04 | 3 | 세아 | 시멘트 | 49.07 | 29.81 | 7.83 | 1.94 | 3.44 | 6.36 | 1.55 | 3.18 | 5.45 | 2.91 | 5994 | 1 | 0 | 0 | 25 | [6 empty] | 1 | 0 | 0 | 0 | 1% | 0 | 0 | 0 | 1 | 0 | 0 | 0 | 0 | 0 | 0 | 0 | 1% | [5 empty] | 0 | 0 | 1 | 0 | 0.5 |  |  |  | 22 | 220 | 25.7 |  | 35.1 | 49 | 74.2
231213 | 지연제별 응결 실험 | 21 | 231213-21 | 2023.01 | 21 | 세아 | 시멘트 | 46.65 | 30.73 | 7.78 | 0.56 | 4.7 | 7.6 | 1.98 | 2.84 | 5.12 | 2.93 | 6152 | 1 | 0 | 0 | 25 | 0 | 0 | 1 | 0 | 0 | 0.1% | 1 | 0 | 0 | 0 | 0.2% | 0 | 0 | 0 | 0 | 1 | 0 | 0 | 0 | 0 | 0 | 0 | 1% | [5 empty] | 0 | 1 | 0 | 0 | 0.4 | 18 | 26 | 8
230718 | 이차정련 석고 혼입률 실험 | 07 | 230718-07 | 2023.07 | 7 | 현대 | 시멘트 | 49.51 | 23.98 | 9.87 | 7.26 | 0.4 | 4.66 | 4.32 | 4.4 | 10.746 | 2.905 | 5953 | 1 | 0 | 0 | 25 | [6 empty] | 1 | 0 | 0 | 0 | 0.5% | [17 empty] | 0 | 0 | 1 | 0 | 0.5 |  |  |  |  | 220 | 26.4515625 |  | 53.1203125 | 60.53333 | 75.84583 | 77.10833 | 87.16458 | 84.80625
230720 | 특수강 석고 혼입률에 따른 응결 | 44 | 230720-44 | 2023.07 | 18 | 현대 | 시멘트 | 51.03 | 27.48 | 11.34 | 1.68 | 1.28 | 5.16 | 2.03 | 2.8 | 8.877 | 2.954 | 6155 | 1 | 0 | 0 | 35 | [6 empty] | 1 | 0 | 0 | 0 | 2% | [17 empty] | 0 | 1 | 0 | 0 | 0.4 | 39 | 53 | 14
221108 | 특수강 탈황이수석고 혼입률 실험 | 04 | 221108-04 | 2022.1 | 4 | 현대 | 시멘트 | 50.43 | 27.52 | 11.81 | 1.51 | 1.04 | 5.04 | 2.65 | 2.7 | 9.854 | 2.936 | 5078 | 0 | 0 | 1 | 40 | [6 empty] | 1 | 0 | 0 | 0 | 2% | [17 empty] | 0 | 0 | 1 | 0 | 0.5 |  |  |  |  | 215 |  |  | 2.9 | 5.2 | 6.6
250222 | 세아 입도별 응결 | 01 | 250222-01 | 2024.11 | 1 | 세아 | 시멘트 | 49.1 | 27.28 | 11.62 | 1.18 | 4.29 | 5.42 | 1.11 | 0.06 | 12.26 | 2.97 | 5.858 | 1 | 0 | 0 | 25 | 1 | 0 | 0 | 0 | 0 | 2% | [5 empty] | 1 | 0 | 0 | 0 | 0 | 0 | 0 | 0 | 0 | 0 | 0 | 1% | 1 | 0.05% | 1 | 0 | 0.1% | 0 | 1 | 0 | 0 | 0.4 | 1 | 2 | 1
231213 | 지연제별 응결 실험 | 05 | 231213-05 | 2023.01 | 5 | 세아 | 시멘트 | 46.65 | 30.73 | 7.78 | 0.56 | 4.7 | 7.6 | 1.98 | 2.84 | 5.12 | 2.93 | 6152 | 1 | 0 | 0 | 25 | [6 empty] | 0 | 1 | 0 | 0 | 0.4% | 0 | 0 | 0 | 0 | 1 | 0 | 0 | 0 | 0 | 0 | 0 | 1% | [5 empty] | 0 | 1 | 0 | 0 | 0.4 | 47 | 57 | 10
231213 | 지연제별 응결 실험 | 53 | 231213-53 | 2023.01 | 53 | 세아 | 시멘트 | 46.65 | 30.73 | 7.78 | 0.56 | 4.7 | 7.6 | 1.98 | 2.84 | 5.12 | 2.93 | 6152 | 1 | 0 | 0 | 25 | 0 | 1 | 0 | 0 | 0 | 0.3% | 1 | 0 | 0 | 0 | 0.3% | 0 | 0 | 0 | 0 | 1 | 0 | 0 | 0 | 0 | 0 | 0 | 1% | [5 empty] | 0 | 1 | 0 | 0 | 0.4 | 43 | 52 | 9
240709 | 지연제 및 유동화제 함량에 따른 실험 | 06 | 240709-06 | 2024.06 | 6 | 현대 | 시멘트 | 49.11 | 25.67 | 9.04 | 5.37 | 0.46 | 6.52 | 3.83 | 4.3 | 7.526 | 3 | 5987 | 1 | 0 | 0 | 25 | 1 | 0 | 0 | 0 | 0 | 1.5% | 1 | 0 | 0 | 0 | 0.5% | [14 empty] | 1 | 0 | 1.5% | 0 | 0 | 1 | 0 | 0.5 |  |  |  |  | 215 | 9.8
230720 | 이차정련 석고 혼입률에 따른 응결 | 22 | 230720-22 | 2023.07 | 22 | 현대 | 시멘트 | 49.51 | 23.98 | 9.87 | 7.26 | 0.4 | 4.66 | 4.32 | 4.4 | 10.746 | 2.905 | 5953 | 0 | 0 | 1 | 45 | [6 empty] | 1 | 0 | 0 | 0 | 1% | [17 empty] | 0 | 1 | 0 | 0 | 0.4 | 32 | 42 | 10
221108 | 특수강 탈황이수석고 혼입률 실험 | 06 | 221108-06 | 2022.1 | 6 | 현대 | 시멘트 | 50.43 | 27.52 | 11.81 | 1.51 | 1.04 | 5.04 | 2.65 | 2.7 | 7.865 | 2.936 | 6104 | 0 | 0 | 1 | 20 | [6 empty] | 1 | 0 | 0 | 0 | 2% | [17 empty] | 0 | 0 | 1 | 0 | 0.5 |  |  |  |  | 210 | 3 |  | 4.2 | 4.9 | 8
240712 | 이차정련 유동성 및 개방시간 강도 확보를 위한 기초 특성 | 03 | 240712-03 | 2024.06 | 3 | 현대 | 시멘트 | 49.11 | 25.67 | 9.04 | 5.37 | 0.46 | 6.52 | 3.83 | 4.3 | 7.526 | 3 | 5987 | 1 | 0 | 0 | 25 | 0 | 0 | 0 | 1 | 0 | 1% | 1 | 0 | 0 | 0 | 1% | [17 empty] | 0 | 0 | 1 | 0 | 0.5 |  |  |  |  | 2292.5 | 11.1 | 16.3 | 36.8 | 42.5 | 54.2
230720 | 특수강 석고 혼입률에 따른 응결 | 42 | 230720-42 | 2023.07 | 16 | 현대 | 시멘트 | 51.03 | 27.48 | 11.34 | 1.68 | 1.28 | 5.16 | 2.03 | 2.8 | 8.877 | 2.954 | 6155 | 1 | 0 | 0 | 25 | [6 empty] | 1 | 0 | 0 | 0 | 2% | [17 empty] | 0 | 1 | 0 | 0 | 0.4 | 29 | 41 | 12
230720 | 이차정련 석고 혼입률에 따른 응결 | 08 | 230720-08 | 2023.07 | 8 | 현대 | 시멘트 | 49.51 | 23.98 | 9.87 | 7.26 | 0.4 | 4.66 | 4.32 | 4.4 | 10.746 | 2.905 | 5953 | 0 | 1 | 0 | 25 | [6 empty] | 1 | 0 | 0 | 0 | 2% | [17 empty] | 0 | 1 | 0 | 0 | 0.4 | 37 | 67 | 30
240709 | 지연제 및 유동화제 함량에 따른 실험 | 02 | 240709-02 | 2024.06 | 2 | 현대 | 시멘트 | 49.11 | 25.67 | 9.04 | 5.37 | 0.46 | 6.52 | 3.83 | 4.3 | 7.526 | 3 | 5987 | 1 | 0 | 0 | 25 | 1 | 0 | 0 | 0 | 0 | 1% | 1 | 0 | 0 | 0 | 1% | [14 empty] | 1 | 0 | 1% | 0 | 0 | 1 | 0 | 0.5 |  |  |  |  | 205 | 13.5
231213 | 지연제별 응결 실험 | 29 | 231213-29 | 2023.01 | 29 | 세아 | 시멘트 | 46.65 | 30.73 | 7.78 | 0.56 | 4.7 | 7.6 | 1.98 | 2.84 | 5.12 | 2.93 | 6152 | 1 | 0 | 0 | 25 | 0 | 0 | 1 | 0 | 0 | 0.2% | 1 | 0 | 0 | 0 | 0.5% | 0 | 0 | 0 | 0 | 1 | 0 | 0 | 0 | 0 | 0 | 0 | 1% | [5 empty] | 0 | 1 | 0 | 0 | 0.4 | 168 | 180 | 12
231023 | 9월 특수강 응결 | 15 | 231023-15 | 2023.09 | 3 | 현대 | 시멘트 | 47.65 | 25.36 | 9.45 | 6.79 | 0.58 | 5.43 | 4.74 | 4.6 | 7.425 | 2.9 | 6244 | 1 | 0 | 0 | 25 | [6 empty] | 1 | 0 | 0 | 0 | 1% | [17 empty] | 0 | 0 | 1 | 0 | 0.5 | 8 | 14 | 6 |  | 192.5 | 41.4 |  | 59.2 | 65.7 | 63
230116 | 특수강 석고실험 | 02 | 230116-02 | 2022.1 | 2 | 현대 | 시멘트 | 50.43 | 27.52 | 11.81 | 1.51 | 1.04 | 5.04 | 2.65 | 2.7 | 7.865 | 2.936 | 6104 | 0 | 0 | 1 | 35 | [6 empty] | 1 | 0 | 0 | 0 | 1% | [17 empty] | 0 | 0 | 1 | 0 | 0.5 | [5 empty] | 6.4 |  | 23.3 | 25.8 | 35
230718 | 이차정련 석고 혼입률 실험 | 10 | 230718-10 | 2023.07 | 10 | 현대 | 시멘트 | 49.51 | 23.98 | 9.87 | 7.26 | 0.4 | 4.66 | 4.32 | 4.4 | 10.746 | 2.905 | 5953 | 0 | 0 | 1 | 30 | [6 empty] | 1 | 0 | 0 | 0 | 0.5% | [17 empty] | 0 | 0 | 1 | 0 | 0.5 |  |  |  |  | 215 | 23.884375 |  | 45.3265625 | 57.54792 | 69.1484375 | 76.40625 | 84.98542 | 83.12917
240813 | 기간에 따른 H2S 측정-21D | 05 | 240813-05 | 2023.12 | 5 | 세아 | 시멘트 | 47.46 | 27.91 | 8.34 | 0.68 | 4.12 | 6.1 | 5.39 | 3.23 | 7.394 | 2.97 | 5998 | 1 | 0 | 0 | 25 | 1 | 0 | 0 | 0 | 0 | 1.5% | [19 empty] | 1 | 0 | 0.1% | 0 | 1 | 0 | 0 | 0.4 |  |  |  | 249
210624 | H2O2 첨가량 실험 | 02 | 210624-02 | 2021.04 | 2 | 세아 | 시멘트 | 49.07 | 29.81 | 7.83 | 1.94 | 3.44 | 6.36 | 1.55 | 3.18 | 5.45 | 2.91 | 5994 | 1 | 0 | 0 | 25 | [6 empty] | 1 | 0 | 0 | 0 | 1% | 0 | 0 | 0 | 1 | 0 | 0 | 0 | 0 | 0 | 0 | 0 | 0.35% | [5 empty] | 0 | 0 | 1 | 0 | 0.5 |  |  |  | 77 | 215 | 32.4 |  | 41.1 | 38.6 | 68.8
250207 | 세아 H2S 발생량 확인 | 08 | 250207-08 | 2024.11 | 8 | 세아 | 시멘트 | 49.1 | 27.28 | 11.62 | 1.18 | 4.29 | 5.42 | 1.11 | 3.36 | 12.26 | 2.97 | 5.858 | 1 | 0 | 0 | 25 | 1 | 0 | 0 | 0 | 0 | 1% | [5 empty] | 1 | 0 | 0 | 0 | 0 | 0 | 0 | 0 | 0 | 0 | 0 | 1.5% | 1 | 0.05% | 1 | 0 | 0.1% | 0 | 1 | 0 | 0 | 0.4 |  |  |  | 26
250220 | 이차정련슬래그 강도 | 02 | 250220-02 | 2024.12 | 1 | 현대 | 시멘트 | 46.7 | 31.2 | 11.2 | 3.18 | 0.573 | 4.04 | 3.107 | 4.5 | 9.274 | 3.02 | 7127 | 1 | 0 | 0 | 25 | 1 | 0 | 0 | 0 | 0 | 2% | [5 empty] | 0 | 0 | 0 | 0 | 0 | 0 | 0 | 0 | 0 | 0 | 0 | 0% | 1 | 0.05% | 1 | 0 | 0.1% | 0 | 0 | 1 | 0 | 0.5 |  |  |  |  | 162.5 | 17 | 20.8 | 34.2 |  | 59
231108 | 11월-2 특수강 응결 | 24 | 231108-24 | 2023.11-2 | 4 | 현대 | 시멘트 | 53.2 | 27.6 | 12.2 | 1 | 1.42 | 3.02 | 1.56 | 3 | 8.741 | 2.8 | 6113 | 0 | 0 | 1 | 30 | [6 empty] | 1 | 0 | 0 | 0 | 1% | [17 empty] | 0 | 0 | 1 | 0 | 0.5 | 17 | 24 | 7 |  | 170 | 10 |  | 35.9 | 50.1 | 57.5
240722 | CSA 혼입률에 따른 개방시간 강도-CSA10 | 02 | 240722-02 | 2024.06 | 2 | 현대 | 시멘트 | 49.11 | 25.67 | 9.04 | 5.37 | 0.46 | 6.52 | 3.83 | 4.3 | 7.526 | 3 | 5987 | 1 | 0 | 0 | 25 | 1 | 0 | 0 | 1 | 0 | 2% | 1 | 0 | 0 | 0 | 0.5% | [17 empty] | 0 | 0 | 1 | 0 | 0.5 |  |  |  |  | 265 | 0.6 | 1.1 | 15.6 | 23.4 | 36.9
230321 | ALC 실험-기포율(60%) | 05 | 230321-05 | 2023.01 | 5 | 세아 | 기포콘크리트 | 46.65 | 30.73 | 7.78 | 0.56 | 4.7 | 7.6 | 1.98 | 2.84 | 5.12 | 2.93 | 6152 | 1 | 0 | 0 | 25 | [6 empty] | 1 | 0 | 0 | 0 | 1.5% | [14 empty] | 0 | 1 | 1.5% | 0 | 1 | 0 | 0 | 0.4 |  |  |  |  | 145 | 0.9 |  | 1.1 | 2.1 | 2.3
230111 | 이차정련 응결 | 04 | 230111-04 | 2022.1 | 4 | 현대 | 시멘트 | 51.65 | 28.93 | 11.68 | 0.96 | 0.64 | 3.14 | 3 | 4.2 | 8.221 | 2.941 | 6042 | 0 | 0 | 1 | 40 | [6 empty] | 1 | 0 | 0 | 0 | 1% | [17 empty] | 0 | 1 | 0 | 0 | 0.4 | 1 | 4 | 3
240814 | 황산아연 첨가방식-H2S | 05 | 240814-05 | 2023.12 | 5 | 세아 | 시멘트 | 47.46 | 27.91 | 8.34 | 0.68 | 4.12 | 6.1 | 5.39 | 3.23 | 7.394 | 2.97 | 5998 | 1 | 0 | 0 | 25 | [6 empty] | 0 | 0 | 0 | 0 | 0% | 0 | 1 | 0 | 0 | 0 | 0 | 0 | 0 | 0 | 0 | 0 | 1% |  |  | 1 | 0 | 0.1% | 0 | 1 | 0 | 0 | 0.4 |  |  |  | 9
240812 | 지연제 함량에 따른 응결 | 16 | 240812-16 | 2023.12 | 16 | 세아 | 시멘트 | 47.46 | 27.91 | 8.34 | 0.68 | 4.12 | 6.1 | 5.39 | 3.23 | 7.394 | 2.97 | 5998 | 1 | 0 | 0 | 25 | 1 | 0 | 0 | 0 | 0 | 2% | [5 empty] | 0 | 0 | 0 | 0 | 0 | 0 | 0 | 1 | 0 | 0 | 0 | 1% |  |  | 1 | 0 | 0.1% | 0 | 0 | 1 | 0 | 0.5 | 56 | 67 | 11 | 297 |  | 22.5 | 31.6
240718 | CSA 혼입률에 따른 이차정련 응결-CSA10 | 06 | 240718-06 | 2024.06 | 6 | 현대 | 시멘트 | 49.11 | 25.67 | 9.04 | 5.37 | 0.46 | 6.52 | 3.83 | 4.3 | 7.526 | 3 | 5987 | 1 | 0 | 0 | 25 | 1 | 0 | 0 | 0 | 0 | 1% | 1 | 0 | 0 | 0 | 1% | [17 empty] | 0 | 1 | 0 | 0 | 0.4 | 24 | 34 | 10
240602 | 5월 이차정련 실험 | 10 | 240602-10 | 2024.05 | 4 | 현대 | 시멘트 | 49.7 | 19.2 | 9.97 | 11.8 | 0.9 | 3.4 | 5.03 | 4 | 8.762 | 3 | 6024 | 1 | 0 | 0 | 25 | [6 empty] | 1 | 0 | 0 | 0 | 0% | [17 empty] | 0 | 1 | 0 | 0 | 0.4 | 5 | 9 | 4
230718 | 이차정련 석고 혼입률 실험 | 02 | 230718-02 | 2023.07 | 2 | 현대 | 시멘트 | 49.51 | 23.98 | 9.87 | 7.26 | 0.4 | 4.66 | 4.32 | 4.4 | 10.746 | 2.905 | 5953 | 0 | 1 | 0 | 20 | [6 empty] | 1 | 0 | 0 | 0 | 0.5% | [17 empty] | 0 | 0 | 1 | 0 | 0.5 |  |  |  |  | 265 | 5.91875 |  | 33.2734375 | 44.95208 | 53.3578125 | 54.56875 | 62.03958 | 62.49167
231213 | 지연제별 응결 실험 | 19 | 231213-19 | 2023.01 | 19 | 세아 | 시멘트 | 46.65 | 30.73 | 7.78 | 0.56 | 4.7 | 7.6 | 1.98 | 2.84 | 5.12 | 2.93 | 6152 | 1 | 0 | 0 | 25 | 0 | 0 | 1 | 0 | 0 | 0.5% | [5 empty] | 0 | 0 | 0 | 0 | 1 | 0 | 0 | 0 | 0 | 0 | 0 | 1% | [5 empty] | 0 | 1 | 0 | 0 | 0.4 | 14 | 18 | 4
240602 | 5월-2 이차정련 실험 | 16 | 240602-16 | 2024.05-2 | 4 | 현대 | 시멘트 | 51.9 | 25.07 | 11.46 | 3.37 | 0.48 | 4.03 | 3.69 | 4.1 | 8.241 | 3.2 | 6084 | 1 | 0 | 0 | 25 | [6 empty] | 1 | 0 | 0 | 0 | 0% | [17 empty] | 0 | 1 | 0 | 0 | 0.4 | 1 | 2 | 1
230111 | 특수강 응결 | 06 | 230111-06 | 2022.1 | 2 | 현대 | 시멘트 | 50.43 | 27.52 | 11.81 | 1.51 | 1.04 | 5.04 | 2.65 | 2.7 | 9.854 | 2.936 | 5078 | 0 | 0 | 1 | 20 | [6 empty] | 1 | 0 | 0 | 0 | 1% | [17 empty] | 0 | 1 | 0 | 0 | 0.4 | 30 | 37 | 7
210720 | 천연이수석고 함량실험 | 04 | 210720-04 | 2021.04 | 4 | 세아 | 시멘트 | 50.1 | 29.3 | 8.2 | 1.6 | 3.9 | 5.6 | 1.3 | 3.18 | 5.33 | 2.91 | 6045 | 0 | 0 | 1 | 36 | [6 empty] | 1 | 0 | 0 | 0 | 1.5% | 0 | 0 | 0 | 1 | 0 | 0 | 0 | 0 | 0 | 0 | 0 | 1% | [5 empty] | 0 | 0 | 1 | 0 | 0.5 |  |  |  |  | 250 | 7.7 |  | 38.5 | 49.5 | 61
240812 | 지연제 함량에 따른 응결 | 20 | 240812-20 | 2023.12 | 20 | 세아 | 시멘트 | 47.46 | 27.91 | 8.34 | 0.68 | 4.12 | 6.1 | 5.39 | 3.23 | 7.394 | 2.97 | 5998 | 1 | 0 | 0 | 25 | 1 | 0 | 0 | 0 | 0 | 2% | [5 empty] | 0 | 0 | 1 | 0 | 0 | 0 | 0 | 0 | 0 | 0 | 0 | 1% |  |  | 1 | 0 | 0.1% | 0 | 0 | 1 | 0 | 0.5 | 42 | 51 | 9 | 132 |  | 23.5 | 25.7
221102 | 특수강 환원슬래그 응결 | 22 | 221102-22 | 2022.1 | 6 | 현대 | 시멘트 | 50.43 | 27.52 | 11.81 | 1.51 | 1.04 | 5.04 | 2.65 | 2.7 | 9.854 | 2.936 | 5078 | 1 | 0 | 0 | 25 | [6 empty] | 1 | 0 | 0 | 0 | 1% | [17 empty] | 0 | 1 | 0 | 0 | 0.4 | 25 | 30 | 5
231023 | 8월 특수강 응결 | 11 | 231023-11 | 2023.08 | 3 | 현대 | 시멘트 | 49.21 | 29.58 | 11.44 | 1.1 | 1.99 | 4.75 | 1.93 | 3.2 | 7.842 | 2.9 | 6245 | 1 | 0 | 0 | 25 | [6 empty] | 1 | 0 | 0 | 0 | 1% | [17 empty] | 0 | 0 | 1 | 0 | 0.5 | 0 | 0 | 0 |  | 237.5 | 13.9 |  | 29.4 | 40.3 | 53.1
240718 | CSA 혼입률에 따른 이차정련 응결-CSA20 | 09 | 240718-09 | 2024.06 | 9 | 현대 | 시멘트 | 49.11 | 25.67 | 9.04 | 5.37 | 0.46 | 6.52 | 3.83 | 4.3 | 7.526 | 3 | 5987 | 1 | 0 | 0 | 25 | 1 | 0 | 0 | 0 | 0 | 1% | 1 | 0 | 0 | 0 | 1% | [17 empty] | 0 | 1 | 0 | 0 | 0.4 | 26 | 42 | 16
231023 | 9월 이차정련 응결 | 07 | 231023-07 | 2023.09 | 3 | 현대 | 시멘트 | 43.95 | 24.07 | 10.81 | 3.19 | 0.74 | 9.05 | 8.19 | 4.4 | 7.556 | 3.3 | 6285 | 1 | 0 | 0 | 25 | [6 empty] | 1 | 0 | 0 | 0 | 1% | [17 empty] | 0 | 0 | 1 | 0 | 0.5 | 8 | 14 | 6 |  | 192.5 | 41.4 |  | 59.2 | 65.7 | 63
230718 | 특수강 석고 혼입률 실험 | 19 | 230718-19 | 2023.07 | 6 | 현대 | 시멘트 | 51.03 | 27.48 | 11.34 | 1.68 | 1.28 | 5.16 | 2.03 | 2.8 | 8.877 | 2.954 | 6155 | 1 | 0 | 0 | 20 | [6 empty] | 1 | 0 | 0 | 0 | 1% | [17 empty] | 0 | 0 | 1 | 0 | 0.5 |  |  |  |  | 217.5 | 28.778125 |  | 32.4234375 | 35 | 38.540625 | 43.196875 | 53.7703125 | 52.5359375
230616 | 펄라이트잔골재(작은입도) | 02 | 230616-02 | 2023.01 | 2 | 세아 | 시멘트 | 46.65 | 30.73 | 7.78 | 0.56 | 4.7 | 7.6 | 1.98 | 2.84 | 5.12 | 2.93 | 6152 | 1 | 0 | 0 | 25 | [6 empty] | 1 | 0 | 0 | 0 | 1% | 0 | 0 | 0 | 0 | 0 | 0 | 1 | 0 | 0 | 0 | 0 | 2% | [5 empty] | 0 | 0 | 0 | 1 | 0.6 | [5 empty] | 8.3 |  | 12.8
230718 | 특수강 석고 혼입률 실험 | 16 | 230718-16 | 2023.07 | 3 | 현대 | 시멘트 | 51.03 | 27.48 | 11.34 | 1.68 | 1.28 | 5.16 | 2.03 | 2.8 | 8.877 | 2.954 | 6155 | 0 | 1 | 0 | 25 | [6 empty] | 1 | 0 | 0 | 0 | 1% | [17 empty] | 0 | 0 | 1 | 0 | 0.5 |  |  |  |  | 237.5 | 0.8859375 |  | 9.5828125 | 24.56875 | 35.01875 | 40.3109375 | 44.3328125 | 48.35208
210713 | 석고종류 실험 | 08 | 210713-08 | 2021.04 | 8 | 세아 | 시멘트 | 49.07 | 29.81 | 7.83 | 1.94 | 3.44 | 6.36 | 1.55 | 3.18 | 5.45 | 2.91 | 5994 | 0 | 0 | 1 | 40 | [6 empty] | 1 | 0 | 0 | 0 | 1.5% | 0 | 0 | 0 | 1 | 0 | 0 | 0 | 0 | 0 | 0 | 0 | 0.7% | [5 empty] | 0 | 0 | 1 | 0 | 0.5 |  |  |  | 137 | 240 | 14 |  | 28 | 36 | 49.8
230720 | 이차정련 석고 혼입률에 따른 응결 | 21 | 230720-21 | 2023.07 | 21 | 현대 | 시멘트 | 49.51 | 23.98 | 9.87 | 7.26 | 0.4 | 4.66 | 4.32 | 4.4 | 10.746 | 2.905 | 5953 | 0 | 0 | 1 | 40 | [6 empty] | 1 | 0 | 0 | 0 | 1% | [17 empty] | 0 | 1 | 0 | 0 | 0.4 | 26 | 38 | 12
231108 | 10월 이차정련 응결 | 03 | 231108-03 | 2023.1 | 3 | 현대 | 시멘트 | 49.2 | 29.7 | 8.94 | 4.06 | 0.57 | 3.73 | 3.8 | 2.3 | 7.682 | 3 | 6069 | 1 | 0 | 0 | 25 | [6 empty] | 1 | 0 | 0 | 0 | 1% | [17 empty] | 0 | 0 | 1 | 0 | 0.5 | 3 | 8 | 5
230720 | 특수강 석고 혼입률에 따른 응결 | 30 | 230720-30 | 2023.07 | 4 | 현대 | 시멘트 | 51.03 | 27.48 | 11.34 | 1.68 | 1.28 | 5.16 | 2.03 | 2.8 | 8.877 | 2.954 | 6155 | 0 | 1 | 0 | 25 | [6 empty] | 1 | 0 | 0 | 0 | 1% | [17 empty] | 0 | 1 | 0 | 0 | 0.4 | 28 | 45 | 17
240206 | 상용 초속경시멘트 혼입 | A70-QB30 | 240206-A70-QB30 | 2023.12 | 20 | 세아 | 시멘트 | 47.46 | 27.91 | 8.34 | 0.68 | 4.12 | 6.1 | 5.39 | 3.23 | 7.394 | 2.97 | 5998 | 1 | 0 | 0 | 25 | 1 | 0 | 0 | 0 | 0 | 1% | [22 empty] | 0 | 0 | 1 | 0 | 0.5 | 5 | 13 | 8 |  | 290 | 17 |  | 27 | 31.2 | 46.9
231108 | 11월-2 특수강 응결 | 23 | 231108-23 | 2023.11-2 | 3 | 현대 | 시멘트 | 53.2 | 27.6 | 12.2 | 1 | 1.42 | 3.02 | 1.56 | 3 | 8.741 | 2.8 | 6113 | 1 | 0 | 0 | 25 | [6 empty] | 1 | 0 | 0 | 0 | 1% | [17 empty] | 0 | 0 | 1 | 0 | 0.5 | 13 | 17 | 4 |  | 175 | 25.2 |  | 50.3 | 51.5 | 57.7
240711 | 탄산나트륨 혼입 응결 | 04 | 240711-04 | 2024.06 | 1 | 현대 | 시멘트 | 49.11 | 25.67 | 9.04 | 5.37 | 0.46 | 6.52 | 3.83 | 4.3 | 7.526 | 3 | 5987 | 1 | 0 | 0 | 25 | [6 empty] | 1 | 0 | 0 | 0 | 1% | [17 empty] | 0 | 1 | 0 | 0 | 0.4 | 8 | 12 | 4
230111 | 특수강 응결 | 16 | 230111-16 | 2022.1 | 12 | 현대 | 시멘트 | 50.43 | 27.52 | 11.81 | 1.51 | 1.04 | 5.04 | 2.65 | 2.7 | 7.865 | 2.936 | 6104 | 0 | 0 | 1 | 40 | [6 empty] | 1 | 0 | 0 | 0 | 1% | [17 empty] | 0 | 1 | 0 | 0 | 0.4 | 12 | 21 | 9
230111 | 특수강 응결 | 11 | 230111-11 | 2022.1 | 7 | 현대 | 시멘트 | 50.43 | 27.52 | 11.81 | 1.51 | 1.04 | 5.04 | 2.65 | 2.7 | 7.865 | 2.936 | 6104 | 0 | 0 | 1 | 30 | [6 empty] | 1 | 0 | 0 | 0 | 0% | [17 empty] | 0 | 1 | 0 | 0 | 0.4 | 0 | 0 | 0
210716 | CA-CS 혼입 실험 | CA90-CS10 | 210716-CA90-CS10 | 2021.04 | 1 | 세아 | 시멘트 | 50.1 | 29.3 | 8.2 | 1.6 | 3.9 | 5.6 | 1.3 | 3.18 | 5.33 | 2.91 | 6045 | 1 | 0 | 0 | 25 | [6 empty] | 1 | 0 | 0 | 0 | 1.4% | 0 | 0 | 0 | 1 | 0 | 0 | 0 | 0 | 0 | 0 | 0 | 1% | [5 empty] | 0 | 0 | 1 | 0 | 0.5 |  |  |  | 137 | 240 | 26.9 |  | 50.1 | 53.1 | 50.1
231108 | 11월 이차정련 응결 | 07 | 231108-07 | 2023.11 | 3 | 현대 | 시멘트 | 50.1 | 28.4 | 10 | 3.83 | 0.559 | 3.27 | 3.841 | 3.8 | 8.047 | 3 | 5940 | 1 | 0 | 0 | 25 | [6 empty] | 1 | 0 | 0 | 0 | 1% | [17 empty] | 0 | 0 | 1 | 0 | 0.5 | 0 | 0 | 0
230321 | ALC 실험-기포율(70%) | 02 | 230321-02 | 2023.01 | 2 | 세아 | 기포콘크리트 | 46.65 | 30.73 | 7.78 | 0.56 | 4.7 | 7.6 | 1.98 | 2.84 | 5.12 | 2.93 | 6152 | 1 | 0 | 0 | 25 | [6 empty] | 1 | 0 | 0 | 0 | 1.5% | [14 empty] | 0 | 1 | 1.5% | 0 | 1 | 0 | 0 | 0.4 |  |  |  |  | 165 | 1.7 |  | 3.4 | 3.9 | 4.1
240709 | 지연제 및 유동화제 함량에 따른 실험 | 05 | 240709-05 | 2024.06 | 5 | 현대 | 시멘트 | 49.11 | 25.67 | 9.04 | 5.37 | 0.46 | 6.52 | 3.83 | 4.3 | 7.526 | 3 | 5987 | 1 | 0 | 0 | 25 | 1 | 0 | 0 | 0 | 0 | 1.5% | 1 | 0 | 0 | 0 | 0.5% | [14 empty] | 1 | 0 | 1% | 0 | 0 | 1 | 0 | 0.5 |  |  |  |  | 205 | 10.4
230720 | 특수강 석고 혼입률에 따른 응결 | 45 | 230720-45 | 2023.07 | 19 | 현대 | 시멘트 | 51.03 | 27.48 | 11.34 | 1.68 | 1.28 | 5.16 | 2.03 | 2.8 | 8.877 | 2.954 | 6155 | 0 | 0 | 1 | 30 | [6 empty] | 1 | 0 | 0 | 0 | 1% | [17 empty] | 0 | 1 | 0 | 0 | 0.4 | 20 | 24 | 4
231108 | 11월-2 특수강 응결 | 22 | 231108-22 | 2023.11-2 | 2 | 현대 | 시멘트 | 53.2 | 27.6 | 12.2 | 1 | 1.42 | 3.02 | 1.56 | 3 | 8.741 | 2.8 | 6113 | 1 | 0 | 0 | 20 | [6 empty] | 1 | 0 | 0 | 0 | 1% | [17 empty] | 0 | 0 | 1 | 0 | 0.5 | 16 | 20 | 4 |  | 185 | 21.8 |  | 44.6 | 48.8 | 57.1
231108 | 11월 특수강 응결 | 20 | 231108-20 | 2023.11 | 4 | 현대 | 시멘트 | 51.2 | 29.8 | 12 | 0.55 | 1.44 | 3.43 | 1.58 | 3.1 | 7.214 | 2.8 | 6208 | 0 | 0 | 1 | 30 | [6 empty] | 1 | 0 | 0 | 0 | 1% | [17 empty] | 0 | 0 | 1 | 0 | 0.5 | 16 | 20 | 4 |  | 177.5 | 14.5 |  | 32.5 | 50 | 62.7
240813 | 기간에 따른 H2S 측정-1D | 01 | 240813-01 | 2023.12 | 1 | 세아 | 시멘트 | 47.46 | 27.91 | 8.34 | 0.68 | 4.12 | 6.1 | 5.39 | 3.23 | 7.394 | 2.97 | 5998 | 1 | 0 | 0 | 25 | 1 | 0 | 0 | 0 | 0 | 1% | [19 empty] | 1 | 0 | 0.1% | 0 | 1 | 0 | 0 | 0.4 |  |  |  | 76
240206 | 상용 초속경시멘트 혼입 | A90-QB10 | 240206-A90-QB10 | 2023.12 | 18 | 세아 | 시멘트 | 47.46 | 27.91 | 8.34 | 0.68 | 4.12 | 6.1 | 5.39 | 3.23 | 7.394 | 2.97 | 5998 | 1 | 0 | 0 | 25 | 1 | 0 | 0 | 0 | 0 | 1% | [22 empty] | 0 | 0 | 1 | 0 | 0.5 | 9 | 16 | 7 |  | 290 | 23.8 |  | 37.8 | 40 | 58.3
210713 | 석고종류 실험 | 05 | 210713-05 | 2021.04 | 5 | 세아 | 시멘트 | 49.07 | 29.81 | 7.83 | 1.94 | 3.44 | 6.36 | 1.55 | 3.18 | 5.45 | 2.91 | 5994 | 1 | 0 | 0 | 25 | [6 empty] | 1 | 0 | 0 | 0 | 1.5% | 0 | 0 | 0 | 1 | 0 | 0 | 0 | 0 | 0 | 0 | 0 | 0.7% | [5 empty] | 0 | 0 | 1 | 0 | 0.5 |  |  |  | 137 | 217.5 | 42.5 |  | 57 | 60 | 61.1
231213 | 지연제별 응결 실험 | 37 | 231213-37 | 2023.01 | 37 | 세아 | 시멘트 | 46.65 | 30.73 | 7.78 | 0.56 | 4.7 | 7.6 | 1.98 | 2.84 | 5.12 | 2.93 | 6152 | 1 | 0 | 0 | 25 | 0 | 1 | 0 | 0 | 0 | 0.2% | [5 empty] | 0 | 0 | 0 | 0 | 1 | 0 | 0 | 0 | 0 | 0 | 0 | 1% | [5 empty] | 0 | 1 | 0 | 0 | 0.4 | 4 | 9 | 5
221102 | 특수강 환원슬래그 응결 | 28 | 221102-28 | 2022.1 | 12 | 현대 | 시멘트 | 50.43 | 27.52 | 11.81 | 1.51 | 1.04 | 5.04 | 2.65 | 2.7 | 7.865 | 2.936 | 6104 | 1 | 0 | 0 | 25 | [6 empty] | 1 | 0 | 0 | 0 | 0.5% | [17 empty] | 0 | 1 | 0 | 0 | 0.4 | 1 | 2 | 1
230111 | 특수강 응결 | 08 | 230111-08 | 2022.1 | 4 | 현대 | 시멘트 | 50.43 | 27.52 | 11.81 | 1.51 | 1.04 | 5.04 | 2.65 | 2.7 | 9.854 | 2.936 | 5078 | 0 | 0 | 1 | 40 | [6 empty] | 1 | 0 | 0 | 0 | 1% | [17 empty] | 0 | 1 | 0 | 0 | 0.4 | 59 | 70 | 11
231023 | 9월 특수강 응결 | 16 | 231023-16 | 2023.09 | 4 | 현대 | 시멘트 | 47.65 | 25.36 | 9.45 | 6.79 | 0.58 | 5.43 | 4.74 | 4.6 | 7.425 | 2.9 | 6244 | 0 | 0 | 1 | 30 | [6 empty] | 1 | 0 | 0 | 0 | 1% | [17 empty] | 0 | 0 | 1 | 0 | 0.5 | 12 | 21 | 9 |  | 202.5 | 7.1 |  | 45.8 | 46.6 | 55.8
240711 | 탄산나트륨 혼입 초기 강도 확인 | 03 | 240711-03 | 2024.06 | 3 | 현대 | 시멘트 | 49.11 | 25.67 | 9.04 | 5.37 | 0.46 | 6.52 | 3.83 | 4.3 | 7.526 | 3 | 5987 | 1 | 0 | 0 | 25 | 0 | 0 | 0 | 1 | 0 | 1% | 1 | 0 | 0 | 0 | 2% | [17 empty] | 0 | 0 | 1 | 0 | 0.5 | [5 empty] | 9.3 | 15.2 | 18.1
240710 | 탄산나트륨 함량별 응결 | 05 | 240710-05 | 2024.06 | 2 | 현대 | 시멘트 | 49.11 | 25.67 | 9.04 | 5.37 | 0.46 | 6.52 | 3.83 | 4.3 | 7.526 | 3 | 5987 | 1 | 0 | 0 | 25 | 0 | 0 | 0 | 1 | 0 | 0.5% | 1 | 0 | 0 | 0 | 2% | [17 empty] | 0 | 1 | 0 | 0 | 0.4 | 39 | 55 | 16
230111 | 특수강 응결 | 14 | 230111-14 | 2022.1 | 10 | 현대 | 시멘트 | 50.43 | 27.52 | 11.81 | 1.51 | 1.04 | 5.04 | 2.65 | 2.7 | 7.865 | 2.936 | 6104 | 0 | 0 | 1 | 20 | [6 empty] | 1 | 0 | 0 | 0 | 1% | [17 empty] | 0 | 1 | 0 | 0 | 0.4 | 18 | 23 | 5
230720 | 특수강 석고 혼입률에 따른 응결 | 46 | 230720-46 | 2023.07 | 20 | 현대 | 시멘트 | 51.03 | 27.48 | 11.34 | 1.68 | 1.28 | 5.16 | 2.03 | 2.8 | 8.877 | 2.954 | 6155 | 0 | 0 | 1 | 35 | [6 empty] | 1 | 0 | 0 | 0 | 1% | [17 empty] | 0 | 1 | 0 | 0 | 0.4 | 22 | 27 | 5
240612 | 지연제 종류,함량 응결 | 17 | 240612-17 | 2023.12 | 17 | 세아 | 시멘트 | 47.46 | 27.91 | 8.34 | 0.68 | 4.12 | 6.1 | 5.39 | 3.23 | 7.394 | 2.97 | 5998 | 1 | 0 | 0 | 25 | 0 | 0 | 1 | 0 | 0 | 0.2% | 1 | 0 | 0 | 0 | 0.5% | [14 empty] | 1 | 0 | 0.1% | 0 | 1 | 0 | 0 | 0.4 | 29 | 34 | 5
240206 | 상용 초속경시멘트 혼입 | QB | 240206-QB | 2023.12 | 1 | 세아 | 시멘트 | 47.46 | 27.91 | 8.34 | 0.68 | 4.12 | 6.1 | 5.39 | 3.23 | 7.394 | 2.97 | 5998 | 1 | 0 | 0 | 25 | 1 | 0 | 0 | 0 | 0 | 1% | [22 empty] | 0 | 0 | 1 | 0 | 0.5 | 47 | 57 | 10 |  | 205 | 1 |  | 5.8 | 19.8 | 19
240708 | 탄산나트륨 활용 | 05 | 240708-05 | 2023.12 | 5 | 세아 | 시멘트 | 47.46 | 27.91 | 8.34 | 0.68 | 4.12 | 6.1 | 5.39 | 3.23 | 7.394 | 2.97 | 5998 | 1 | 0 | 0 | 25 | [6 empty] | 0 | 0 | 1 | 0 | 0.5% | [14 empty] | 1 | 0 | 0.1% | 0 | 1 | 0 | 0 | 0.4 | 4 | 8 | 4
240206 | 상용 초속경시멘트 혼입 | A80-QB20 | 240206-A80-QB20 | 2023.12 | 19 | 세아 | 시멘트 | 47.46 | 27.91 | 8.34 | 0.68 | 4.12 | 6.1 | 5.39 | 3.23 | 7.394 | 2.97 | 5998 | 1 | 0 | 0 | 25 | 1 | 0 | 0 | 0 | 0 | 1% | [22 empty] | 0 | 0 | 1 | 0 | 0.5 | 7 | 15 | 8 |  | 290 | 19.2 |  | 31.5 | 39 | 53.4
210427 | 슬래그 기초특성 평가 | 06 | 210427-06 | 2021.04 | 3 | 세아 | 시멘트 | 49.07 | 29.81 | 7.83 | 1.94 | 3.44 | 6.36 | 1.55 | 3.18 | 5.45 | 2.91 | 5994 | 0 | 1 | 0 | 40 | [6 empty] | 1 | 0 | 0 | 0 | 2% | [17 empty] | 0 | 0 | 1 | 0 | 0.5 |  |  |  |  | 180 |  |  | 2.9 | 6.7
230321 | ALC 실험-기포율(60%) | 06 | 230321-06 | 2023.01 | 6 | 세아 | 기포콘크리트 | 46.65 | 30.73 | 7.78 | 0.56 | 4.7 | 7.6 | 1.98 | 2.84 | 5.12 | 2.93 | 6152 | 1 | 0 | 0 | 25 | [6 empty] | 1 | 0 | 0 | 0 | 2% | [14 empty] | 0 | 1 | 1.5% | 0 | 1 | 0 | 0 | 0.4 |  |  |  |  | 145 | 1.3 |  | 1.4 | 2.6 | 2.8
221108 | 특수강 탈황이수석고 혼입률 실험 | 08 | 221108-08 | 2022.1 | 8 | 현대 | 시멘트 | 50.43 | 27.52 | 11.81 | 1.51 | 1.04 | 5.04 | 2.65 | 2.7 | 7.865 | 2.936 | 6104 | 0 | 0 | 1 | 40 | [6 empty] | 1 | 0 | 0 | 0 | 2% | [17 empty] | 0 | 0 | 1 | 0 | 0.5 |  |  |  |  | 210 | 3.7 |  | 4.9 | 6.5 | 6.3
231213 | 지연제별 응결 실험 | 30 | 231213-30 | 2023.01 | 30 | 세아 | 시멘트 | 46.65 | 30.73 | 7.78 | 0.56 | 4.7 | 7.6 | 1.98 | 2.84 | 5.12 | 2.93 | 6152 | 1 | 0 | 0 | 25 | 0 | 0 | 1 | 0 | 0 | 0.3% | 1 | 0 | 0 | 0 | 0.1% | 0 | 0 | 0 | 0 | 1 | 0 | 0 | 0 | 0 | 0 | 0 | 1% | [5 empty] | 0 | 1 | 0 | 0 | 0.4 | 13 | 20 | 7
250221 | 세아 입도별 H2S 측정 | 07 | 250221-07 | 2024.11 | 7 | 세아 | 시멘트 | 49.1 | 27.28 | 11.62 | 1.18 | 4.29 | 5.42 | 1.11 | 0.06 | 12.26 | 2.97 | 5.858 | 1 | 0 | 0 | 25 | 1 | 0 | 0 | 0 | 0 | 1% | [5 empty] | 1 | 0 | 0 | 0 | 0 | 0 | 0 | 0 | 0 | 0 | 0 | 1% | 1 | 0.05% | 1 | 0 | 0.1% | 0 | 1 | 0 | 0 | 0.4 | 0 | 0 | 0 | 7
230720 | 특수강 석고 혼입률에 따른 응결 | 49 | 230720-49 | 2023.07 | 23 | 현대 | 시멘트 | 51.03 | 27.48 | 11.34 | 1.68 | 1.28 | 5.16 | 2.03 | 2.8 | 8.877 | 2.954 | 6155 | 0 | 0 | 1 | 30 | [6 empty] | 1 | 0 | 0 | 0 | 2% | [17 empty] | 0 | 1 | 0 | 0 | 0.4 | 24 | 30 | 6
240718 | CSA 혼입률에 따른 이차정련 응결-CSA30 | 12 | 240718-12 | 2024.06 | 12 | 현대 | 시멘트 | 49.11 | 25.67 | 9.04 | 5.37 | 0.46 | 6.52 | 3.83 | 4.3 | 7.526 | 3 | 5987 | 1 | 0 | 0 | 25 | 1 | 0 | 0 | 0 | 0 | 1% | 1 | 0 | 0 | 0 | 1% | [17 empty] | 0 | 1 | 0 | 0 | 0.4 | 42 | 71 | 29
250221 | 세아 입도별 H2S 측정 | 09 | 250221-09 | 2024.11 | 9 | 세아 | 시멘트 | 49.1 | 27.28 | 11.62 | 1.18 | 4.29 | 5.42 | 1.11 | 0.94 | 12.26 | 2.97 | 5.858 | 1 | 0 | 0 | 25 | 1 | 0 | 0 | 0 | 0 | 1% | [5 empty] | 1 | 0 | 0 | 0 | 0 | 0 | 0 | 0 | 0 | 0 | 0 | 1% | 1 | 0.05% | 1 | 0 | 0.1% | 0 | 1 | 0 | 0 | 0.4 | 0 | 0 | 0 | 14
231213 | 지연제별 응결 실험 | 15 | 231213-15 | 2023.01 | 15 | 세아 | 시멘트 | 46.65 | 30.73 | 7.78 | 0.56 | 4.7 | 7.6 | 1.98 | 2.84 | 5.12 | 2.93 | 6152 | 1 | 0 | 0 | 25 | 0 | 0 | 1 | 0 | 0 | 0.1% | [5 empty] | 0 | 0 | 0 | 0 | 1 | 0 | 0 | 0 | 0 | 0 | 0 | 1% | [5 empty] | 0 | 1 | 0 | 0 | 0.4 | 2 | 4 | 2
240806 | 다양한 시료 활용 응결 | 05 | 240806-05 | 2023.12 | 5 | 세아 | 시멘트 | 47.46 | 27.91 | 8.34 | 0.68 | 4.12 | 6.1 | 5.39 | 3.23 | 7.394 | 2.97 | 5998 | 1 | 0 | 0 | 25 | 1 | 0 | 0 | 0 | 0 | 1% | [5 empty] | 0 | 0 | 0 | 0 | 0 | 0 | 0 | 1 | 0 | 0 | 0 | 1% |  |  | 1 | 0 | 0.1% | 0 | 0 | 1 | 0 | 0.5 | 16 | 20 | 4 |  |  | 38.5 | 41.9
240711 | 탄산나트륨 혼입 초기 강도 확인 | 02 | 240711-02 | 2024.06 | 2 | 현대 | 시멘트 | 49.11 | 25.67 | 9.04 | 5.37 | 0.46 | 6.52 | 3.83 | 4.3 | 7.526 | 3 | 5987 | 1 | 0 | 0 | 25 | 0 | 0 | 0 | 1 | 0 | 0.5% | 1 | 0 | 0 | 0 | 2% | [17 empty] | 0 | 0 | 1 | 0 | 0.5 | [5 empty] | 13.1 |  | 21.3
230720 | 이차정련 석고 혼입률에 따른 응결 | 05 | 230720-05 | 2023.07 | 5 | 현대 | 시멘트 | 49.51 | 23.98 | 9.87 | 7.26 | 0.4 | 4.66 | 4.32 | 4.4 | 10.746 | 2.905 | 5953 | 0 | 1 | 0 | 30 | [6 empty] | 1 | 0 | 0 | 0 | 1% | [17 empty] | 0 | 1 | 0 | 0 | 0.4 | 29 | 37 | 8
240813 | 기간에 따른 H2S 측정-7D | 07 | 240813-07 | 2023.12 | 7 | 세아 | 시멘트 | 47.46 | 27.91 | 8.34 | 0.68 | 4.12 | 6.1 | 5.39 | 3.23 | 7.394 | 2.97 | 5998 | 1 | 0 | 0 | 25 | 1 | 0 | 0 | 0 | 0 | 2% | [19 empty] | 1 | 0 | 0.1% | 0 | 1 | 0 | 0 | 0.4 |  |  |  | 312
210716 | CA-CS 혼입 실험 | CA60-CS40 | 210716-CA60-CS40 | 2021.04 | 4 | 세아 | 시멘트 | 50.1 | 29.3 | 8.2 | 1.6 | 3.9 | 5.6 | 1.3 | 3.18 | 5.33 | 2.91 | 6045 | 1 | 0 | 0 | 25 | [6 empty] | 1 | 0 | 0 | 0 | 1.2% | 0 | 0 | 0 | 1 | 0 | 0 | 0 | 0 | 0 | 0 | 0 | 1% | [5 empty] | 0 | 0 | 1 | 0 | 0.5 |  |  |  | 110 | 237.5 | 30 |  | 44.3 | 42.1 | 38.2
230316 | ALC 실험-기포율(60%) | 06 | 230316-06 | 2023.01 | 6 | 세아 | 기포콘크리트 | 46.65 | 30.73 | 7.78 | 0.56 | 4.7 | 7.6 | 1.98 | 2.84 | 5.12 | 2.93 | 6152 | 1 | 0 | 0 | 25 | [6 empty] | 1 | 0 | 0 | 0 | 1% | [14 empty] | 0 | 1 | 1% | 0 | 1 | 0 | 0 | 0.4 |  |  |  |  | 170 | 0.9 |  | 2.9 | 3.7 | 3.8
240813 | 기간에 따른 H2S 측정-7D | 02 | 240813-02 | 2023.12 | 2 | 세아 | 시멘트 | 47.46 | 27.91 | 8.34 | 0.68 | 4.12 | 6.1 | 5.39 | 3.23 | 7.394 | 2.97 | 5998 | 1 | 0 | 0 | 25 | 1 | 0 | 0 | 0 | 0 | 1% | [19 empty] | 1 | 0 | 0.1% | 0 | 1 | 0 | 0 | 0.4 |  |  |  | 109
230413 | 황화철 재실험 | 02 | 230413-02 | 2023.01 | 2 | 세아 | 시멘트 | 46.65 | 30.73 | 7.78 | 0.56 | 4.7 | 7.6 | 1.98 | 2.84 | 5.12 | 2.93 | 6152 | 1 | 0 | 0 | 25 | [6 empty] | 1 | 0 | 0 | 0 | 1% | 0 | 0 | 0 | 0 | 0 | 0 | 1 | 0 | 0 | 0 | 0 | 1% | [5 empty] | 0 | 0 | 1 | 0 | 0.5 |  |  |  |  | 192.5 | 44.5 |  | 61.9 | 60 | 64.4
210427 | 슬래그 기초특성 평가 | 04 | 210427-04 | 2021.04 | 1 | 세아 | 급결재 | 49.07 | 29.81 | 7.83 | 1.94 | 3.44 | 6.36 | 1.55 | 3.18 | 5.45 | 2.91 | 5994 | 0 | 0 | 0 | 0 | [6 empty] | 1 | 0 | 0 | 0 | 2% | [17 empty] | 0 | 0 | 1 | 0 | 0.5 |  |  |  |  | 230 | 1.1 |  | 3.3 | 14
231213 | 지연제별 응결 실험 | 25 | 231213-25 | 2023.01 | 25 | 세아 | 시멘트 | 46.65 | 30.73 | 7.78 | 0.56 | 4.7 | 7.6 | 1.98 | 2.84 | 5.12 | 2.93 | 6152 | 1 | 0 | 0 | 25 | 0 | 0 | 1 | 0 | 0 | 0.2% | 1 | 0 | 0 | 0 | 0.1% | 0 | 0 | 0 | 0 | 1 | 0 | 0 | 0 | 0 | 0 | 0 | 1% | [5 empty] | 0 | 1 | 0 | 0 | 0.4 | 8 | 15 | 7
250222 | 세아 입도별 응결 | 02 | 250222-02 | 2024.11 | 2 | 세아 | 시멘트 | 49.1 | 27.28 | 11.62 | 1.18 | 4.29 | 5.42 | 1.11 | 0.25 | 12.26 | 2.97 | 5.858 | 1 | 0 | 0 | 25 | 1 | 0 | 0 | 0 | 0 | 2% | [5 empty] | 1 | 0 | 0 | 0 | 0 | 0 | 0 | 0 | 0 | 0 | 0 | 1% | 1 | 0.05% | 1 | 0 | 0.1% | 0 | 1 | 0 | 0 | 0.4 | 1 | 2 | 1
230720 | 특수강 석고 혼입률에 따른 응결 | 50 | 230720-50 | 2023.07 | 24 | 현대 | 시멘트 | 51.03 | 27.48 | 11.34 | 1.68 | 1.28 | 5.16 | 2.03 | 2.8 | 8.877 | 2.954 | 6155 | 0 | 0 | 1 | 35 | [6 empty] | 1 | 0 | 0 | 0 | 2% | [17 empty] | 0 | 1 | 0 | 0 | 0.4 | 20 | 29 | 9
231213 | 지연제별 응결 실험 | 46 | 231213-46 | 2023.01 | 46 | 세아 | 시멘트 | 46.65 | 30.73 | 7.78 | 0.56 | 4.7 | 7.6 | 1.98 | 2.84 | 5.12 | 2.93 | 6152 | 1 | 0 | 0 | 25 | 0 | 1 | 0 | 0 | 0 | 0.2% | 1 | 0 | 0 | 0 | 0.1% | 0 | 0 | 0 | 0 | 1 | 0 | 0 | 0 | 0 | 0 | 0 | 1% | [5 empty] | 0 | 1 | 0 | 0 | 0.4 | 16 | 25 | 9
210802 | H2S 저감 실험 | 03 | 210802-03 | 2021.04 | 3 | 세아 | 시멘트 | 50.1 | 29.3 | 8.2 | 1.6 | 3.9 | 5.6 | 1.3 | 3.18 | 5.33 | 2.91 | 6045 | 1 | 0 | 0 | 25 | [6 empty] | 1 | 0 | 0 | 0 | 1% | 0 | 0 | 0 | 0 | 1 | 0 | 0 | 0 | 0 | 0 | 0 | 2% | [5 empty] | 0 | 0 | 1 | 0 | 0.5 |  |  |  | 33 | 225 | 35 |  | 53.8 | 62.2 | 66.6
231213 | 지연제별 응결 실험 | 18 | 231213-18 | 2023.01 | 18 | 세아 | 시멘트 | 46.65 | 30.73 | 7.78 | 0.56 | 4.7 | 7.6 | 1.98 | 2.84 | 5.12 | 2.93 | 6152 | 1 | 0 | 0 | 25 | 0 | 0 | 1 | 0 | 0 | 0.4% | [5 empty] | 0 | 0 | 0 | 0 | 1 | 0 | 0 | 0 | 0 | 0 | 0 | 1% | [5 empty] | 0 | 1 | 0 | 0 | 0.4 | 13 | 19 | 6
230720 | 특수강 석고 혼입률에 따른 응결 | 51 | 230720-51 | 2023.07 | 25 | 현대 | 시멘트 | 51.03 | 27.48 | 11.34 | 1.68 | 1.28 | 5.16 | 2.03 | 2.8 | 8.877 | 2.954 | 6155 | 0 | 0 | 1 | 40 | [6 empty] | 1 | 0 | 0 | 0 | 2% | [17 empty] | 0 | 1 | 0 | 0 | 0.4 | 20 | 31 | 11
210802 | H2S 저감 실험 | 06 | 210802-06 | 2021.04 | 6 | 세아 | 시멘트 | 50.1 | 29.3 | 8.2 | 1.6 | 3.9 | 5.6 | 1.3 | 3.18 | 5.33 | 2.91 | 6045 | 1 | 0 | 0 | 25 | [6 empty] | 1 | 0 | 0 | 0 | 1% | 0 | 0 | 0 | 0 | 0 | 1 | 0 | 0 | 0 | 0 | 0 | 2% | [5 empty] | 0 | 0 | 1 | 0 | 0.5 |  |  |  | 77 | 225 | 39.9 |  | 52.3 | 60.9 | 63.8
240812 | 지연제 함량에 따른 응결 | 14 | 240812-14 | 2023.12 | 14 | 세아 | 시멘트 | 47.46 | 27.91 | 8.34 | 0.68 | 4.12 | 6.1 | 5.39 | 3.23 | 7.394 | 2.97 | 5998 | 1 | 0 | 0 | 25 | 1 | 0 | 0 | 0 | 0 | 1.5% | [5 empty] | 0 | 0 | 1 | 0 | 0 | 0 | 0 | 0 | 0 | 0 | 0 | 2% |  |  | 1 | 0 | 0.1% | 0 | 1 | 0 | 0 | 0.4 | 29 | 33 | 4
230718 | 특수강 석고 혼입률 실험 | 17 | 230718-17 | 2023.07 | 4 | 현대 | 시멘트 | 51.03 | 27.48 | 11.34 | 1.68 | 1.28 | 5.16 | 2.03 | 2.8 | 8.877 | 2.954 | 6155 | 0 | 1 | 0 | 30 | [6 empty] | 1 | 0 | 0 | 0 | 1% | [17 empty] | 0 | 0 | 1 | 0 | 0.5 |  |  |  |  | 255 | 0.75921875 |  | 8.4484375 | 29.42292 | 41.51458 | 42.9625 | 47.5421875 | 52.778125
240806 | 다양한 시료 활용 응결 | 11 | 240806-11 | 2023.12 | 11 | 세아 | 시멘트 | 47.46 | 27.91 | 8.34 | 0.68 | 4.12 | 6.1 | 5.39 | 3.23 | 7.394 | 2.97 | 5998 | 1 | 0 | 0 | 25 | 1 | 0 | 0 | 0 | 0 | 1% | [5 empty] | 0 | 0 | 0 | 0 | 0 | 0 | 0 | 0 | 0 | 1 | 0 | 1% |  |  | 1 | 0 | 0.1% | 0 | 0 | 1 | 0 | 0.5 | 5 | 9 | 4 |  |  | 27.6 | 28.3
210720 | 천연이수석고 함량실험 | 03 | 210720-03 | 2021.04 | 3 | 세아 | 시멘트 | 50.1 | 29.3 | 8.2 | 1.6 | 3.9 | 5.6 | 1.3 | 3.18 | 5.33 | 2.91 | 6045 | 0 | 0 | 1 | 34 | [6 empty] | 1 | 0 | 0 | 0 | 1.5% | 0 | 0 | 0 | 1 | 0 | 0 | 0 | 0 | 0 | 0 | 0 | 1% | [5 empty] | 0 | 0 | 1 | 0 | 0.5 |  |  |  |  | 247.5 | 10.5 |  | 44.8 | 56.8 | 64.4
221102 | 특수강 환원슬래그 응결 | 20 | 221102-20 | 2022.1 | 4 | 현대 | 시멘트 | 50.43 | 27.52 | 11.81 | 1.51 | 1.04 | 5.04 | 2.65 | 2.7 | 9.854 | 2.936 | 5078 | 1 | 0 | 0 | 25 | [6 empty] | 1 | 0 | 0 | 0 | 0% | [17 empty] | 0 | 1 | 0 | 0 | 0.4 | 0 | 0 | 0
250224 | 이차정련슬래그 강도 | 02 | 250224-02 | 2024.12 | 2 | 현대 | 시멘트 | 46.7 | 31.2 | 11.2 | 3.18 | 0.573 | 4.04 | 3.107 | 4.5 | 9.274 | 3.02 | 7127 | 1 | 0 | 0 | 25 | 1 | 0 | 0 | 0 | 0 | 3% | [5 empty] | 0 | 0 | 0 | 0 | 0 | 0 | 0 | 0 | 0 | 0 | 0 | 0% | 1 | 0.05% | 1 | 0 | 0.1% | 0 | 0 | 1 | 0 | 0.5 |  |  |  |  | 212.5 | 27.8 | 30.5 | 40.1 |  | 48.7
210713 | 석고종류 실험 | 09 | 210713-09 | 2021.04 | 9 | 세아 | 시멘트 | 49.07 | 29.81 | 7.83 | 1.94 | 3.44 | 6.36 | 1.55 | 3.18 | 5.45 | 2.91 | 5994 | 0 | 0 | 1 | 40 | [6 empty] | 1 | 0 | 0 | 0 | 1.5% | 0 | 0 | 0 | 1 | 0 | 0 | 0 | 0 | 0 | 0 | 0 | 0.7% | [5 empty] | 0 | 0 | 1 | 0 | 0.5 |  |  |  | 137 | 237.5 | 33 |  | 54 | 56 | 67.6
231213 | 지연제별 응결 실험 | 07 | 231213-07 | 2023.01 | 7 | 세아 | 시멘트 | 46.65 | 30.73 | 7.78 | 0.56 | 4.7 | 7.6 | 1.98 | 2.84 | 5.12 | 2.93 | 6152 | 1 | 0 | 0 | 25 | [6 empty] | 1 | 0 | 0 | 0 | 0% | 0 | 0 | 0 | 0 | 1 | 0 | 0 | 0 | 0 | 0 | 0 | 1% | [5 empty] | 0 | 1 | 0 | 0 | 0.4 | 0 | 0 | 0
210717 | 문교C석고함량실험 | 01 | 210717-01 | 2021.04 | 1 | 세아 | 시멘트 | 50.1 | 29.3 | 8.2 | 1.6 | 3.9 | 5.6 | 1.3 | 3.18 | 5.33 | 2.91 | 6045 | 1 | 0 | 0 | 20 | [6 empty] | 1 | 0 | 0 | 0 | 1.5% | 0 | 0 | 0 | 1 | 0 | 0 | 0 | 0 | 0 | 0 | 0 | 1% | [5 empty] | 0 | 0 | 1 | 0 | 0.5 |  |  |  |  | 240 | 27.9 |  | 52.3 | 56.8 | 51.5
210716 | CA-CS 혼입 실험 | CA70-CS30 | 210716-CA70-CS30 | 2021.04 | 3 | 세아 | 시멘트 | 50.1 | 29.3 | 8.2 | 1.6 | 3.9 | 5.6 | 1.3 | 3.18 | 5.33 | 2.91 | 6045 | 1 | 0 | 0 | 25 | [6 empty] | 1 | 0 | 0 | 0 | 1.2% | 0 | 0 | 0 | 1 | 0 | 0 | 0 | 0 | 0 | 0 | 0 | 1% | [5 empty] | 0 | 0 | 1 | 0 | 0.5 |  |  |  | 137 | 237.5 | 30.8 |  | 43.5 | 43.1 | 37
210717 | 문교C석고함량실험 | 04 | 210717-04 | 2021.04 | 4 | 세아 | 시멘트 | 50.1 | 29.3 | 8.2 | 1.6 | 3.9 | 5.6 | 1.3 | 3.18 | 5.33 | 2.91 | 6045 | 1 | 0 | 0 | 26 | [6 empty] | 1 | 0 | 0 | 0 | 1.5% | 0 | 0 | 0 | 1 | 0 | 0 | 0 | 0 | 0 | 0 | 0 | 1% | [5 empty] | 0 | 0 | 1 | 0 | 0.5 |  |  |  |  | 235 | 36 |  | 62.2 | 66.2 | 62.3
240602 | 5월 이차정련 실험 | 11 | 240602-11 | 2024.05 | 5 | 현대 | 시멘트 | 49.7 | 19.2 | 9.97 | 11.8 | 0.9 | 3.4 | 5.03 | 4 | 8.762 | 3 | 6024 | 1 | 0 | 0 | 25 | [6 empty] | 1 | 0 | 0 | 0 | 1% | [17 empty] | 0 | 0 | 1 | 0 | 0.5 | 51 | 59 | 8 |  | 197.5 | 0.5 |  | 27.1 | 47.7 | 62.4
240612 | 지연제 종류,함량 응결 | 13 | 240612-13 | 2023.12 | 13 | 세아 | 시멘트 | 47.46 | 27.91 | 8.34 | 0.68 | 4.12 | 6.1 | 5.39 | 3.23 | 7.394 | 2.97 | 5998 | 1 | 0 | 0 | 25 | [6 empty] | 1 | 0 | 0 | 0 | 1.5% | [14 empty] | 1 | 0 | 0.1% | 0 | 1 | 0 | 0 | 0.4 | 23 | 30 | 7
231108 | 10월 이차정련 응결 | 02 | 231108-02 | 2023.1 | 2 | 현대 | 시멘트 | 49.2 | 29.7 | 8.94 | 4.06 | 0.57 | 3.73 | 3.8 | 2.3 | 7.682 | 3 | 6069 | 1 | 0 | 0 | 20 | [6 empty] | 1 | 0 | 0 | 0 | 1% | [17 empty] | 0 | 0 | 1 | 0 | 0.5 | 2 | 5 | 3
240602 | 5월 이차정련 실험 | 12 | 240602-12 | 2024.05 | 6 | 현대 | 시멘트 | 49.7 | 19.2 | 9.97 | 11.8 | 0.9 | 3.4 | 5.03 | 4 | 8.762 | 3 | 6024 | 1 | 0 | 0 | 25 | [6 empty] | 1 | 0 | 0 | 0 | 2% | [17 empty] | 0 | 1 | 0 | 0 | 0.4 | 62 | 70 | 8
240806 | 다양한 시료 활용 응결 | 10 | 240806-10 | 2023.12 | 10 | 세아 | 시멘트 | 47.46 | 27.91 | 8.34 | 0.68 | 4.12 | 6.1 | 5.39 | 3.23 | 7.394 | 2.97 | 5998 | 1 | 0 | 0 | 25 | 1 | 0 | 0 | 0 | 0 | 1% | [5 empty] | 0 | 0 | 0 | 0 | 0 | 0 | 0 | 0 | 1 | 0 | 0 | 2% |  |  | 1 | 0 | 0.1% | 0 | 0 | 1 | 0 | 0.5 | 15 | 19 | 4 |  |  | 38.6 | 42.1
231108 | 11월-2 이차정련 응결 | 10 | 231108-10 | 2023.11-2 | 2 | 현대 | 시멘트 | 49.7 | 28.5 | 9.68 | 4.87 | 0.555 | 2.95 | 3.745 | 4.9 | 7.841 | 2.9 | 6041 | 1 | 0 | 0 | 20 | [6 empty] | 1 | 0 | 0 | 0 | 1% | [17 empty] | 0 | 0 | 1 | 0 | 0.5 | 31 | 58 | 27 |  | 212.5 | 1.6 |  | 33.5 | 42.6 | 49.6
231213 | 지연제별 응결 실험 | 16 | 231213-16 | 2023.01 | 16 | 세아 | 시멘트 | 46.65 | 30.73 | 7.78 | 0.56 | 4.7 | 7.6 | 1.98 | 2.84 | 5.12 | 2.93 | 6152 | 1 | 0 | 0 | 25 | 0 | 0 | 1 | 0 | 0 | 0.2% | [5 empty] | 0 | 0 | 0 | 0 | 1 | 0 | 0 | 0 | 0 | 0 | 0 | 1% | [5 empty] | 0 | 1 | 0 | 0 | 0.4 | 7 | 10 | 3
240612 | 지연제 종류,함량 응결 | 07 | 240612-07 | 2023.12 | 7 | 세아 | 시멘트 | 47.46 | 27.91 | 8.34 | 0.68 | 4.12 | 6.1 | 5.39 | 3.23 | 7.394 | 2.97 | 5998 | 1 | 0 | 0 | 25 | 0 | 1 | 0 | 0 | 0 | 0.5% | 1 | 0 | 0 | 0 | 0.5% | [14 empty] | 1 | 0 | 0.1% | 0 | 1 | 0 | 0 | 0.4 | 20 | 25 | 5
240718 | CSA 혼입률에 따른 이차정련 응결-CSA0 | 03 | 240718-03 | 2024.06 | 3 | 현대 | 시멘트 | 49.11 | 25.67 | 9.04 | 5.37 | 0.46 | 6.52 | 3.83 | 4.3 | 7.526 | 3 | 5987 | 1 | 0 | 0 | 25 | 1 | 0 | 0 | 0 | 0 | 1% | 1 | 0 | 0 | 0 | 1% | [17 empty] | 0 | 1 | 0 | 0 | 0.4 | 26 | 31 | 5
250220 | 세아 강도 확인 | 01 | 250220-01 | 2024.11 | 1 | 세아 | 시멘트 | 49.1 | 27.28 | 11.62 | 1.18 | 4.29 | 5.42 | 1.11 | 3.36 | 12.26 | 2.97 | 5.858 | 1 | 0 | 0 | 25 | 1 | 0 | 0 | 0 | 0 | 1% | [5 empty] | 1 | 0 | 0 | 0 | 0 | 0 | 0 | 0 | 0 | 0 | 0 | 1% | 1 | 0.05% | 1 | 0 | 0.1% | 0 | 0 | 1 | 0 | 0.5 |  |  |  |  | 210 | 35.6 | 36.7 | 49.5 |  | 64.3
240806 | 다양한 시료 활용 응결 | 13 | 240806-13 | 2023.12 | 13 | 세아 | 시멘트 | 47.46 | 27.91 | 8.34 | 0.68 | 4.12 | 6.1 | 5.39 | 3.23 | 7.394 | 2.97 | 5998 | 1 | 0 | 0 | 25 | 1 | 0 | 0 | 0 | 0 | 1% | [5 empty] | 0 | 0 | 0 | 0 | 0 | 0 | 0 | 0 | 0 | 0 | 1 | 1% |  |  | 1 | 0 | 0.1% | 0 | 0 | 1 | 0 | 0.5 | 6 | 10 | 4 |  |  | 18.7 | 26
240718 | CSA 혼입률에 따른 이차정련 응결-CSA30 | 10 | 240718-10 | 2024.06 | 10 | 현대 | 시멘트 | 49.11 | 25.67 | 9.04 | 5.37 | 0.46 | 6.52 | 3.83 | 4.3 | 7.526 | 3 | 5987 | 1 | 0 | 0 | 25 | 1 | 0 | 0 | 0 | 0 | 1% | [22 empty] | 0 | 1 | 0 | 0 | 0.4 | 48 | 73 | 25
230720 | 특수강 석고 혼입률에 따른 응결 | 52 | 230720-52 | 2023.07 | 26 | 현대 | 시멘트 | 51.03 | 27.48 | 11.34 | 1.68 | 1.28 | 5.16 | 2.03 | 2.8 | 8.877 | 2.954 | 6155 | 0 | 0 | 1 | 45 | [6 empty] | 1 | 0 | 0 | 0 | 2% | [17 empty] | 0 | 1 | 0 | 0 | 0.4 | 18 | 30 | 12
240814 | 황산아연 첨가방식-H2S | 03 | 240814-03 | 2023.12 | 3 | 세아 | 시멘트 | 47.46 | 27.91 | 8.34 | 0.68 | 4.12 | 6.1 | 5.39 | 3.23 | 7.394 | 2.97 | 5998 | 1 | 0 | 0 | 25 | [6 empty] | 0 | 0 | 0 | 0 | 0% | 1 | 0 | 0 | 0 | 0 | 0 | 0 | 0 | 0 | 0 | 0 | 1% |  |  | 1 | 0 | 0.1% | 0 | 1 | 0 | 0 | 0.4 |  |  |  | 7
221108 | 특수강 탈황이수석고 혼입률 실험 | 03 | 221108-03 | 2022.1 | 3 | 현대 | 시멘트 | 50.43 | 27.52 | 11.81 | 1.51 | 1.04 | 5.04 | 2.65 | 2.7 | 9.854 | 2.936 | 5078 | 0 | 0 | 1 | 30 | [6 empty] | 1 | 0 | 0 | 0 | 2% | [17 empty] | 0 | 0 | 1 | 0 | 0.5 |  |  |  |  | 220 |  |  | 5.2 | 6.9 | 7.6
230804 | 붕산실험 | 02 | 230804-02 | 2023.01 | 2 | 세아 | 시멘트 | 46.65 | 30.73 | 7.78 | 0.56 | 4.7 | 7.6 | 1.98 | 2.84 | 5.12 | 2.93 | 6152 | 1 | 0 | 0 | 25 | [6 empty] | 0 | 1 | 0 | 0 | 0.1% | 0 | 0 | 0 | 0 | 1 | 0 | 0 | 0 | 0 | 0 | 0 | 1% | [5 empty] | 0 | 0 | 1 | 0 | 0.5 |  |  |  |  | 215 | 31.4 |  | 51.3 | 58.3 | 62.8
230321 | ALC 실험-기포율(60%) | 07 | 230321-07 | 2023.01 | 7 | 세아 | 기포콘크리트 | 46.65 | 30.73 | 7.78 | 0.56 | 4.7 | 7.6 | 1.98 | 2.84 | 5.12 | 2.93 | 6152 | 1 | 0 | 0 | 25 | [6 empty] | 1 | 0 | 0 | 0 | 1.5% | [14 empty] | 0 | 1 | 1.5% | 0 | 1 | 0 | 0 | 0.4 |  |  |  |  | 175 | 0.4 |  | 0.9 | 1.4 | 1.6
240806 | 다양한 시료 활용 응결 | 01 | 240806-01 | 2023.12 | 1 | 세아 | 시멘트 | 47.46 | 27.91 | 8.34 | 0.68 | 4.12 | 6.1 | 5.39 | 3.23 | 7.394 | 2.97 | 5998 | 1 | 0 | 0 | 25 | 1 | 0 | 0 | 0 | 0 | 1% | [19 empty] | 1 | 0 | 0.1% | 0 | 0 | 1 | 0 | 0.5 | 16 | 21 | 5 |  |  | 36.1 | 37.8
230111 | 이차정련 응결 | 03 | 230111-03 | 2022.1 | 3 | 현대 | 시멘트 | 51.65 | 28.93 | 11.68 | 0.96 | 0.64 | 3.14 | 3 | 4.2 | 8.221 | 2.941 | 6042 | 0 | 0 | 1 | 30 | [6 empty] | 1 | 0 | 0 | 0 | 1% | [17 empty] | 0 | 1 | 0 | 0 | 0.4 | 2 | 4 | 2
230718 | 특수강 석고 혼입률 실험 | 18 | 230718-18 | 2023.07 | 5 | 현대 | 시멘트 | 51.03 | 27.48 | 11.34 | 1.68 | 1.28 | 5.16 | 2.03 | 2.8 | 8.877 | 2.954 | 6155 | 0 | 1 | 0 | 35 | [6 empty] | 1 | 0 | 0 | 0 | 1% | [17 empty] | 0 | 0 | 1 | 0 | 0.5 |  |  |  |  | 267.5 | 0.89 |  | 12.9421875 | 29.44375 | 43.06667 | 41.346875 | 53.05625 | 67.315625
240612 | 지연제 종류,함량 응결 | 03 | 240612-03 | 2023.12 | 3 | 세아 | 시멘트 | 47.46 | 27.91 | 8.34 | 0.68 | 4.12 | 6.1 | 5.39 | 3.23 | 7.394 | 2.97 | 5998 | 1 | 0 | 0 | 25 | 1 | 0 | 0 | 0 | 0 | 1% | 1 | 0 | 0 | 0 | 0.5% | [14 empty] | 1 | 0 | 0.1% | 0 | 1 | 0 | 0 | 0.4 | 40 | 49 | 9
230720 | 특수강 석고 혼입률에 따른 응결 | 37 | 230720-37 | 2023.07 | 11 | 현대 | 시멘트 | 51.03 | 27.48 | 11.34 | 1.68 | 1.28 | 5.16 | 2.03 | 2.8 | 8.877 | 2.954 | 6155 | 1 | 0 | 0 | 20 | [6 empty] | 1 | 0 | 0 | 0 | 1% | [17 empty] | 0 | 1 | 0 | 0 | 0.4 | 13 | 16 | 3
230720 | 이차정련 석고 혼입률에 따른 응결 | 20 | 230720-20 | 2023.07 | 20 | 현대 | 시멘트 | 49.51 | 23.98 | 9.87 | 7.26 | 0.4 | 4.66 | 4.32 | 4.4 | 10.746 | 2.905 | 5953 | 0 | 0 | 1 | 35 | [6 empty] | 1 | 0 | 0 | 0 | 1% | [17 empty] | 0 | 1 | 0 | 0 | 0.4 | 26 | 31 | 5
240806 | 다양한 시료 활용 응결 | 02 | 240806-02 | 2023.12 | 2 | 세아 | 시멘트 | 47.46 | 27.91 | 8.34 | 0.68 | 4.12 | 6.1 | 5.39 | 3.23 | 7.394 | 2.97 | 5998 | 1 | 0 | 0 | 25 | 1 | 0 | 0 | 0 | 0 | 1% | 1 | 0 | 0 | 0 | 1% | [14 empty] | 1 | 0 | 0.1% | 0 | 0 | 1 | 0 | 0.5 | 110 | 123 | 13 |  |  | 26.3 | 27.8
230321 | ALC 실험-기포율(70%) | 01 | 230321-01 | 2023.01 | 1 | 세아 | 기포콘크리트 | 46.65 | 30.73 | 7.78 | 0.56 | 4.7 | 7.6 | 1.98 | 2.84 | 5.12 | 2.93 | 6152 | 1 | 0 | 0 | 25 | [6 empty] | 1 | 0 | 0 | 0 | 1% | [14 empty] | 0 | 1 | 1.5% | 0 | 1 | 0 | 0 | 0.4 |  |  |  |  | 187.5 | 2.1 |  | 3.9 | 4.4 | 4.4
230316 | ALC 실험-기포율(60%) | 04 | 230316-04 | 2023.01 | 4 | 세아 | 기포콘크리트 | 46.65 | 30.73 | 7.78 | 0.56 | 4.7 | 7.6 | 1.98 | 2.84 | 5.12 | 2.93 | 6152 | 1 | 0 | 0 | 25 | [6 empty] | 1 | 0 | 0 | 0 | 1.5% | [14 empty] | 0 | 1 | 1.5% | 0 | 1 | 0 | 0 | 0.4 |  |  |  |  | 140 | 0.5 |  | 1.5 | 2.2 | 1.8
230718 | 이차정련 석고 혼입률 실험 | 13 | 230718-13 | 2023.07 | 13 | 현대 | 시멘트 | 49.51 | 23.98 | 9.87 | 7.26 | 0.4 | 4.66 | 4.32 | 4.4 | 10.746 | 2.905 | 5953 | 0 | 0 | 1 | 45 | [6 empty] | 1 | 0 | 0 | 0 | 0.7% | [17 empty] | 0 | 0 | 1 | 0 | 0.5 |  |  |  |  | 210 | 12.2609375 |  | 29.059375 | 39.40417 | 51.7546875 | 57.01042 | 67.00625 | 54.490625
240710 | 탄산나트륨 함량별 응결 | 06 | 240710-06 | 2024.06 | 3 | 현대 | 시멘트 | 49.11 | 25.67 | 9.04 | 5.37 | 0.46 | 6.52 | 3.83 | 4.3 | 7.526 | 3 | 5987 | 1 | 0 | 0 | 25 | 0 | 0 | 0 | 1 | 0 | 1% | 1 | 0 | 0 | 0 | 2% | [17 empty] | 0 | 1 | 0 | 0 | 0.4 | 37 | 59 | 22
240602 | 5월-2 이차정련 실험 | 17 | 240602-17 | 2024.05-2 | 5 | 현대 | 시멘트 | 51.9 | 25.07 | 11.46 | 3.37 | 0.48 | 4.03 | 3.69 | 4.1 | 8.241 | 3.2 | 6084 | 1 | 0 | 0 | 25 | [6 empty] | 1 | 0 | 0 | 0 | 1% | [17 empty] | 0 | 0 | 1 | 0 | 0.5 | 20 | 24 | 4 |  | 177.5 | 20.9 |  | 37.2 | 44.1 | 50.8
240806 | 다양한 시료 활용 응결 | 04 | 240806-04 | 2023.12 | 4 | 세아 | 시멘트 | 47.46 | 27.91 | 8.34 | 0.68 | 4.12 | 6.1 | 5.39 | 3.23 | 7.394 | 2.97 | 5998 | 1 | 0 | 0 | 25 | 1 | 0 | 0 | 0 | 0 | 1% | 0 | 0 | 0 | 1 | 2% | [14 empty] | 1 | 0 | 0.1% | 0 | 0 | 1 | 0 | 0.5 | 16 | 19 | 3 |  |  | 24.4 | 24.8
250305 | 이차정련슬래그 강도 | 04 | 250305-04 | 2024.12 | 1 | 현대 | 시멘트 | 46.7 | 31.2 | 11.2 | 3.18 | 0.573 | 4.04 | 3.107 | 4.5 | 9.274 | 3.02 | 7127 | 1 | 0 | 0 | 25 | 1 | 0 | 0 | 0 | 0 | 2% | [5 empty] | 0 | 0 | 0 | 0 | 0 | 0 | 0 | 0 | 0 | 0 | 0 | 0% | 1 | 0.05% | 1 | 0 | 0.1% | 0 | 0 | 1 | 0 | 0.5 |  |  |  |  | 205 | 26.3 | 27.3 | 46.3 |  | 54.6
210802 | H2S 저감 실험 | 05 | 210802-05 | 2021.04 | 5 | 세아 | 시멘트 | 50.1 | 29.3 | 8.2 | 1.6 | 3.9 | 5.6 | 1.3 | 3.18 | 5.33 | 2.91 | 6045 | 1 | 0 | 0 | 25 | [6 empty] | 1 | 0 | 0 | 0 | 1% | 0 | 0 | 0 | 0 | 0 | 1 | 0 | 0 | 0 | 0 | 0 | 1% | [5 empty] | 0 | 0 | 1 | 0 | 0.5 |  |  |  | 137 | 225 | 44 |  | 51.5 | 59.8 | 64.1
231213 | 지연제별 응결 실험 | 33 | 231213-33 | 2023.01 | 33 | 세아 | 시멘트 | 46.65 | 30.73 | 7.78 | 0.56 | 4.7 | 7.6 | 1.98 | 2.84 | 5.12 | 2.93 | 6152 | 1 | 0 | 0 | 25 | 0 | 0 | 1 | 0 | 0 | 0.3% | 1 | 0 | 0 | 0 | 0.4% | 0 | 0 | 0 | 0 | 1 | 0 | 0 | 0 | 0 | 0 | 0 | 1% | [5 empty] | 0 | 1 | 0 | 0 | 0.4 | 87 | 94 | 7
230718 | 특수강 석고 혼입률 실험 | 20 | 230718-20 | 2023.07 | 7 | 현대 | 시멘트 | 51.03 | 27.48 | 11.34 | 1.68 | 1.28 | 5.16 | 2.03 | 2.8 | 8.877 | 2.954 | 6155 | 1 | 0 | 0 | 25 | [6 empty] | 1 | 0 | 0 | 0 | 1% | [17 empty] | 0 | 0 | 1 | 0 | 0.5 |  |  |  |  | 220 | 36.3234375 |  | 48.3453125 | 53.17292 | 53.596875 | 60.52083 | 71.48125 | 66.7890625
230720 | 특수강 석고 혼입률에 따른 응결 | 35 | 230720-35 | 2023.07 | 9 | 현대 | 시멘트 | 51.03 | 27.48 | 11.34 | 1.68 | 1.28 | 5.16 | 2.03 | 2.8 | 8.877 | 2.954 | 6155 | 0 | 1 | 0 | 30 | [6 empty] | 1 | 0 | 0 | 0 | 2% | [17 empty] | 0 | 1 | 0 | 0 | 0.4 | 66 | 77 | 11
230718 | 특수강 석고 혼입률 실험 | 23 | 230718-23 | 2023.07 | 10 | 현대 | 시멘트 | 51.03 | 27.48 | 11.34 | 1.68 | 1.28 | 5.16 | 2.03 | 2.8 | 8.877 | 2.954 | 6155 | 0 | 0 | 1 | 30 | [6 empty] | 1 | 0 | 0 | 0 | 1% | [17 empty] | 0 | 0 | 1 | 0 | 0.5 |  |  |  |  | 210 | 16.1984375 |  | 42.38333 | 49.2734375 | 57.0375 | 55.190625 | 65.90625 | 62.15
221102 | 이차정련슬래그 응결 | 07 | 221102-07 | 2022.1 | 7 | 현대 | 시멘트 | 51.65 | 28.93 | 11.68 | 0.96 | 0.64 | 3.14 | 3 | 4.2 | 9.723 | 2.941 | 5101 | 1 | 0 | 0 | 25 | [6 empty] | 1 | 0 | 0 | 0 | 1% | [17 empty] | 0 | 1 | 0 | 0 | 0.4 | 2 | 3 | 1
240708 | 탄산나트륨 활용 | 01 | 240708-01 | 2023.12 | 1 | 세아 | 시멘트 | 47.46 | 27.91 | 8.34 | 0.68 | 4.12 | 6.1 | 5.39 | 3.23 | 7.394 | 2.97 | 5998 | 1 | 0 | 0 | 25 | 0 | 0 | 0 | 1 | 0 | 0.5% | [19 empty] | 1 | 0 | 0.1% | 0 | 0 | 1 | 0 | 0.5 | 3 | 7 | 4 |  |  | 46.2
230316 | ALC 실험-기포율(70%) | 01 | 230316-01 | 2023.01 | 1 | 세아 | 기포콘크리트 | 46.65 | 30.73 | 7.78 | 0.56 | 4.7 | 7.6 | 1.98 | 2.84 | 5.12 | 2.93 | 6152 | 1 | 0 | 0 | 25 | [6 empty] | 1 | 0 | 0 | 0 | 2% | [14 empty] | 0 | 1 | 2% | 1 | 0 | 0 | 0 | 0.35 |  |  |  |  | 160 | 0.7 |  | 1.7 | 2.6 | 2.5
230111 | 이차정련 응결 | 02 | 230111-02 | 2022.1 | 2 | 현대 | 시멘트 | 51.65 | 28.93 | 11.68 | 0.96 | 0.64 | 3.14 | 3 | 4.2 | 8.221 | 2.941 | 6042 | 0 | 0 | 1 | 20 | [6 empty] | 1 | 0 | 0 | 0 | 1% | [17 empty] | 0 | 1 | 0 | 0 | 0.4 | 3 | 6 | 3
240812 | 지연제 함량에 따른 응결 | 11 | 240812-11 | 2023.12 | 11 | 세아 | 시멘트 | 47.46 | 27.91 | 8.34 | 0.68 | 4.12 | 6.1 | 5.39 | 3.23 | 7.394 | 2.97 | 5998 | 1 | 0 | 0 | 25 | 1 | 0 | 0 | 0 | 0 | 1.5% | [5 empty] | 0 | 0 | 0 | 0 | 1 | 0 | 0 | 0 | 0 | 0 | 0 | 1% |  |  | 1 | 0 | 0.1% | 0 | 1 | 0 | 0 | 0.4 | 25 | 32 | 7
240602 | 5월-2 이차정련 실험 | 18 | 240602-18 | 2024.05-2 | 6 | 현대 | 시멘트 | 51.9 | 25.07 | 11.46 | 3.37 | 0.48 | 4.03 | 3.69 | 4.1 | 8.241 | 3.2 | 6084 | 1 | 0 | 0 | 25 | [6 empty] | 1 | 0 | 0 | 0 | 2% | [17 empty] | 0 | 1 | 0 | 0 | 0.4 | 50 | 57 | 7
210802 | H2S 저감 실험 | 04 | 210802-04 | 2021.04 | 4 | 세아 | 시멘트 | 50.1 | 29.3 | 8.2 | 1.6 | 3.9 | 5.6 | 1.3 | 3.18 | 5.33 | 2.91 | 6045 | 1 | 0 | 0 | 25 | [6 empty] | 1 | 0 | 0 | 0 | 1% | 0 | 0 | 0 | 0 | 1 | 0 | 0 | 0 | 0 | 0 | 0 | 3% | [5 empty] | 0 | 0 | 1 | 0 | 0.5 |  |  |  | 65 | 230 | 20.7 |  | 44.6 | 51.2 | 59.4
240712 | 이차정련 유동성 및 개방시간 강도 확보를 위한 기초 특성 | 04 | 240712-04 | 2024.06 | 4 | 현대 | 시멘트 | 49.11 | 25.67 | 9.04 | 5.37 | 0.46 | 6.52 | 3.83 | 4.3 | 7.526 | 3 | 5987 | 1 | 0 | 0 | 25 | 0 | 0 | 0 | 1 | 0 | 0.5% | 1 | 0 | 0 | 0 | 0.5% | [17 empty] | 0 | 0 | 1 | 0 | 0.5 |  |  |  |  | 300 | 13.4 | 18.9 | 34.3 | 37.8 | 45.6
250304 | 이차정련슬래그 강도 | 03 | 250304-03 | 2024.12 | 1 | 현대 | 시멘트 | 46.7 | 31.2 | 11.2 | 3.18 | 0.573 | 4.04 | 3.107 | 4.5 | 9.274 | 3.02 | 7127 | 1 | 0 | 0 | 25 | 1 | 0 | 0 | 0 | 0 | 2% | [5 empty] | 0 | 0 | 0 | 0 | 0 | 0 | 0 | 0 | 0 | 0 | 0 | 0% | 1 | 0.05% | 1 | 0 | 0.1% | 0 | 0 | 1 | 0 | 0.5 |  |  |  |  | 227.5 | 17.4 | 16.6 | 22 |  | 35.6
240708 | 탄산나트륨 활용 | 02 | 240708-02 | 2023.12 | 2 | 세아 | 시멘트 | 47.46 | 27.91 | 8.34 | 0.68 | 4.12 | 6.1 | 5.39 | 3.23 | 7.394 | 2.97 | 5998 | 1 | 0 | 0 | 25 | 0 | 0 | 0 | 1 | 0 | 1% | [19 empty] | 1 | 0 | 0.1% | 0 | 0 | 1 | 0 | 0.5 | 3 | 8 | 5 |  |  | 44.2
240612 | 지연제 종류,함량 응결 | 04 | 240612-04 | 2023.12 | 4 | 세아 | 시멘트 | 47.46 | 27.91 | 8.34 | 0.68 | 4.12 | 6.1 | 5.39 | 3.23 | 7.394 | 2.97 | 5998 | 1 | 0 | 0 | 25 | 1 | 0 | 0 | 0 | 0 | 1% | 1 | 0 | 0 | 0 | 1% | [14 empty] | 1 | 0 | 0.1% | 0 | 1 | 0 | 0 | 0.4 | 62 | 68 | 6
240709 | 지연제 및 유동화제 함량에 따른 실험 | 08 | 240709-08 | 2024.06 | 8 | 현대 | 시멘트 | 49.11 | 25.67 | 9.04 | 5.37 | 0.46 | 6.52 | 3.83 | 4.3 | 7.526 | 3 | 5987 | 1 | 0 | 0 | 25 | 1 | 0 | 0 | 0 | 0 | 1% | 1 | 0 | 0 | 0 | 1% | [14 empty] | 1 | 1 | 1.5% | 0 | 0 | 1 | 0 | 0.5 |  |  |  |  | 210 | 11.5
240206 | 상용 초속경시멘트 혼입 | SS70-QB30 | 240206-SS70-QB30 | 2023.12 | 10 | 세아 | 시멘트 | 47.46 | 27.91 | 8.34 | 0.68 | 4.12 | 6.1 | 5.39 | 3.23 | 7.394 | 2.97 | 5998 | 1 | 0 | 0 | 25 | 1 | 0 | 0 | 0 | 0 | 1% | [22 empty] | 0 | 0 | 1 | 0 | 0.5 | 9 | 12 | 3 |  | 262.5 | 13.9 |  | 23.7 | 25.9 | 39.7
240806 | 다양한 시료 활용 응결 | 12 | 240806-12 | 2023.12 | 12 | 세아 | 시멘트 | 47.46 | 27.91 | 8.34 | 0.68 | 4.12 | 6.1 | 5.39 | 3.23 | 7.394 | 2.97 | 5998 | 1 | 0 | 0 | 25 | 1 | 0 | 0 | 0 | 0 | 1% | [5 empty] | 0 | 0 | 0 | 0 | 0 | 0 | 0 | 0 | 0 | 1 | 0 | 2% |  |  | 1 | 0 | 0.1% | 0 | 0 | 1 | 0 | 0.5 | 8 | 12 | 4 |  |  | 21.8 | 24.6
230720 | 이차정련 석고 혼입률에 따른 응결 | 14 | 230720-14 | 2023.07 | 14 | 현대 | 시멘트 | 49.51 | 23.98 | 9.87 | 7.26 | 0.4 | 4.66 | 4.32 | 4.4 | 10.746 | 2.905 | 5953 | 1 | 0 | 0 | 35 | [6 empty] | 1 | 0 | 0 | 0 | 1% | [17 empty] | 0 | 1 | 0 | 0 | 0.4 | 26 | 30 | 4
230720 | 이차정련 석고 혼입률에 따른 응결 | 09 | 230720-09 | 2023.07 | 9 | 현대 | 시멘트 | 49.51 | 23.98 | 9.87 | 7.26 | 0.4 | 4.66 | 4.32 | 4.4 | 10.746 | 2.905 | 5953 | 0 | 1 | 0 | 30 | [6 empty] | 1 | 0 | 0 | 0 | 2% | [17 empty] | 0 | 1 | 0 | 0 | 0.4 | 70 | 79 | 9
210716 | CA-CS 혼입 실험 | CA80-CS20 | 210716-CA80-CS20 | 2021.04 | 2 | 세아 | 시멘트 | 50.1 | 29.3 | 8.2 | 1.6 | 3.9 | 5.6 | 1.3 | 3.18 | 5.33 | 2.91 | 6045 | 1 | 0 | 0 | 25 | [6 empty] | 1 | 0 | 0 | 0 | 1.3% | 0 | 0 | 0 | 1 | 0 | 0 | 0 | 0 | 0 | 0 | 0 | 1% | [5 empty] | 0 | 0 | 1 | 0 | 0.5 |  |  |  | 137 | 232.5 | 33.3 |  | 45.9 | 44 | 39
231213 | 지연제별 응결 실험 | 03 | 231213-03 | 2023.01 | 3 | 세아 | 시멘트 | 46.65 | 30.73 | 7.78 | 0.56 | 4.7 | 7.6 | 1.98 | 2.84 | 5.12 | 2.93 | 6152 | 1 | 0 | 0 | 25 | [11 empty] | 0 | 0 | 0 | 0 | 1 | 0 | 0 | 0 | 0 | 0 | 0 | 1% | [5 empty] | 0 | 1 | 0 | 0 | 0.4 | 87 | 105 | 18
240806 | 다양한 시료 활용 응결 | 03 | 240806-03 | 2023.12 | 3 | 세아 | 시멘트 | 47.46 | 27.91 | 8.34 | 0.68 | 4.12 | 6.1 | 5.39 | 3.23 | 7.394 | 2.97 | 5998 | 1 | 0 | 0 | 25 | 1 | 0 | 0 | 0 | 0 | 1% | 0 | 0 | 0 | 1 | 1% | [14 empty] | 1 | 0 | 0.1% | 0 | 0 | 1 | 0 | 0.5 | 18 | 23 | 5 |  |  | 26.5 | 28.9
231213 | 지연제별 응결 실험 | 02 | 231213-02 | 2023.01 | 2 | 세아 | 시멘트 | 46.65 | 30.73 | 7.78 | 0.56 | 4.7 | 7.6 | 1.98 | 2.84 | 5.12 | 2.93 | 6152 | 1 | 0 | 0 | 25 | [11 empty] | 0 | 0 | 0 | 0 | 1 | 0 | 0 | 0 | 0 | 0 | 0 | 1% | [5 empty] | 0 | 1 | 0 | 0 | 0.4 | 21 | 28 | 7
221206 | 이차정련 탈황이수석고 혼입률 실험 | 07 | 221206-07 | 2022.1 | 7 | 현대 | 시멘트 | 51.65 | 28.93 | 11.68 | 0.96 | 0.64 | 3.14 | 3 | 4.2 | 8.221 | 2.941 | 6042 | 0 | 0 | 1 | 30 | [6 empty] | 1 | 0 | 0 | 0 | 2% | [17 empty] | 0 | 0 | 1 | 0 | 0.5 |  |  |  |  | 205 | 17.9 |  | 47.76875 | 57.9375 | 62.7
240812 | 지연제 함량에 따른 응결 | 05 | 240812-05 | 2023.12 | 5 | 세아 | 시멘트 | 47.46 | 27.91 | 8.34 | 0.68 | 4.12 | 6.1 | 5.39 | 3.23 | 7.394 | 2.97 | 5998 | 1 | 0 | 0 | 25 | 1 | 0 | 0 | 0 | 0 | 1% | [5 empty] | 0 | 0 | 0 | 0 | 1 | 0 | 0 | 0 | 0 | 0 | 0 | 2% |  |  | 1 | 0 | 0.1% | 0 | 1 | 0 | 0 | 0.4 | 8 | 12 | 4
230413 | 황화철 재실험 | 01 | 230413-01 | 2023.01 | 1 | 세아 | 시멘트 | 46.65 | 30.73 | 7.78 | 0.56 | 4.7 | 7.6 | 1.98 | 2.84 | 5.12 | 2.93 | 6152 | 1 | 0 | 0 | 25 | [6 empty] | 1 | 0 | 0 | 0 | 1% | 0 | 0 | 0 | 0 | 0 | 0 | 1 | 0 | 0 | 0 | 0 | 0% | [5 empty] | 0 | 0 | 1 | 0 | 0.5 |  |  |  |  | 190 | 50.2 |  | 57.1 | 65.1 | 68.8
240709 | 지연제 및 유동화제 함량에 따른 실험 | 03 | 240709-03 | 2024.06 | 3 | 현대 | 시멘트 | 49.11 | 25.67 | 9.04 | 5.37 | 0.46 | 6.52 | 3.83 | 4.3 | 7.526 | 3 | 5987 | 1 | 0 | 0 | 25 | 1 | 0 | 0 | 0 | 0 | 1% | 1 | 0 | 0 | 0 | 0.5% | [14 empty] | 1 | 0 | 1.5% | 0 | 0 | 1 | 0 | 0.5 |  |  |  |  | 245 | 13.1
240709 | 지연제 및 유동화제 함량에 따른 실험 | 04 | 240709-04 | 2024.06 | 4 | 현대 | 시멘트 | 49.11 | 25.67 | 9.04 | 5.37 | 0.46 | 6.52 | 3.83 | 4.3 | 7.526 | 3 | 5987 | 1 | 0 | 0 | 25 | 1 | 0 | 0 | 0 | 0 | 1% | 1 | 0 | 0 | 0 | 1% | [14 empty] | 1 | 0 | 1.5% | 0 | 0 | 1 | 0 | 0.5 |  |  |  |  | 210 | 10.2
231108 | 11월 이차정련 응결 | 06 | 231108-06 | 2023.11 | 2 | 현대 | 시멘트 | 50.1 | 28.4 | 10 | 3.83 | 0.559 | 3.27 | 3.841 | 3.8 | 8.047 | 3 | 5940 | 1 | 0 | 0 | 20 | [6 empty] | 1 | 0 | 0 | 0 | 1% | [17 empty] | 0 | 0 | 1 | 0 | 0.5 | 0 | 0 | 0
230718 | 특수강 석고 혼입률 실험 | 15 | 230718-15 | 2023.07 | 2 | 현대 | 시멘트 | 51.03 | 27.48 | 11.34 | 1.68 | 1.28 | 5.16 | 2.03 | 2.8 | 8.877 | 2.954 | 6155 | 0 | 1 | 0 | 20 | [6 empty] | 1 | 0 | 0 | 0 | 1% | [17 empty] | 0 | 0 | 1 | 0 | 0.5 |  |  |  |  | 247.5 | 0.9390625 |  | 4.204167 | 17.8640625 | 29.79167 | 25.87708 | 38.090625 | 38.39167
240612 | 지연제 종류,함량 응결 | 12 | 240612-12 | 2023.12 | 12 | 세아 | 시멘트 | 47.46 | 27.91 | 8.34 | 0.68 | 4.12 | 6.1 | 5.39 | 3.23 | 7.394 | 2.97 | 5998 | 1 | 0 | 0 | 25 | [6 empty] | 1 | 0 | 0 | 0 | 1.2% | [14 empty] | 1 | 0 | 0.1% | 0 | 1 | 0 | 0 | 0.4 | 25 | 30 | 5
221102 | 이차정련슬래그 응결 | 08 | 221102-08 | 2022.1 | 8 | 현대 | 시멘트 | 51.65 | 28.93 | 11.68 | 0.96 | 0.64 | 3.14 | 3 | 4.2 | 9.723 | 2.941 | 5101 | 1 | 0 | 0 | 25 | [6 empty] | 1 | 0 | 0 | 0 | 2% | [17 empty] | 0 | 1 | 0 | 0 | 0.4 | 8 | 12 | 4
210713 | 석고종류 실험 | 10 | 210713-10 | 2021.04 | 10 | 세아 | 시멘트 | 49.07 | 29.81 | 7.83 | 1.94 | 3.44 | 6.36 | 1.55 | 3.18 | 5.45 | 2.91 | 5994 | 0 | 0 | 1 | 40 | [6 empty] | 1 | 0 | 0 | 0 | 1.5% | 0 | 0 | 0 | 1 | 0 | 0 | 0 | 0 | 0 | 0 | 0 | 0.7% | [5 empty] | 0 | 0 | 1 | 0 | 0.5 |  |  |  | 137 | 245 | 29 |  | 54 | 57 | 69.7
240206 | 상용 초속경시멘트 혼입 | U75-QC25 | 240206-U75-QC25 | 2023.12 | 6 | 세아 | 시멘트 | 47.46 | 27.91 | 8.34 | 0.68 | 4.12 | 6.1 | 5.39 | 3.23 | 10.655 | 2.97 | 5998 | 1 | 0 | 0 | 25 | 1 | 0 | 0 | 0 | 0 | 1% | [22 empty] | 0 | 0 | 1 | 0 | 0.5 | 19 | 27 | 8 |  | 252.5 | 1.4 |  | 33.8 | 49.9 | 64.2
230720 | 이차정련 석고 혼입률에 따른 응결 | 11 | 230720-11 | 2023.07 | 11 | 현대 | 시멘트 | 49.51 | 23.98 | 9.87 | 7.26 | 0.4 | 4.66 | 4.32 | 4.4 | 10.746 | 2.905 | 5953 | 1 | 0 | 0 | 20 | [6 empty] | 1 | 0 | 0 | 0 | 1% | [17 empty] | 0 | 1 | 0 | 0 | 0.4 | 17 | 23 | 6
240206 | 상용 초속경시멘트 혼입 | SS80-QB20 | 240206-SS80-QB20 | 2023.12 | 9 | 세아 | 시멘트 | 47.46 | 27.91 | 8.34 | 0.68 | 4.12 | 6.1 | 5.39 | 3.23 | 7.394 | 2.97 | 5998 | 1 | 0 | 0 | 25 | 1 | 0 | 0 | 0 | 0 | 1% | [22 empty] | 0 | 0 | 1 | 0 | 0.5 | 9 | 15 | 6 |  | 272.5 | 17.4 |  | 25.6 | 30.4 | 44.6
230316 | ALC 실험-기포율(70%) | 03 | 230316-03 | 2023.01 | 3 | 세아 | 기포콘크리트 | 46.65 | 30.73 | 7.78 | 0.56 | 4.7 | 7.6 | 1.98 | 2.84 | 5.12 | 2.93 | 6152 | 1 | 0 | 0 | 25 | [6 empty] | 1 | 0 | 0 | 0 | 1.5% | [14 empty] | 0 | 1 | 1.5% | 0 | 1 | 0 | 0 | 0.4 |  |  |  |  | 135 | 0.4 |  | 14 | 2.1 | 1.8
230718 | 특수강 석고 혼입률 실험 | 22 | 230718-22 | 2023.07 | 9 | 현대 | 시멘트 | 51.03 | 27.48 | 11.34 | 1.68 | 1.28 | 5.16 | 2.03 | 2.8 | 8.877 | 2.954 | 6155 | 1 | 0 | 0 | 35 | [6 empty] | 1 | 0 | 0 | 0 | 1% | [17 empty] | 0 | 0 | 1 | 0 | 0.5 |  |  |  |  | 205 | 24.4109375 |  | 45.375 | 56.98125 | 68.559375 | 71.6390625 | 86.73542 | 83.8734375
231108 | 10월 특수강 응결 | 16 | 231108-16 | 2023.1 | 4 | 현대 | 시멘트 | 49 | 30 | 12.7 | 1.54 | 0.05 | 3.87 | 2.84 | 1.5 | 7.745 | 2.8 | 6137 | 0 | 0 | 1 | 30 | [6 empty] | 1 | 0 | 0 | 0 | 1% | [17 empty] | 0 | 0 | 1 | 0 | 0.5 | 9 | 13 | 4 |  | 235 | 5.8 |  | 41 | 50 | 64.5
231213 | 지연제별 응결 실험 | 45 | 231213-45 | 2023.01 | 45 | 세아 | 시멘트 | 46.65 | 30.73 | 7.78 | 0.56 | 4.7 | 7.6 | 1.98 | 2.84 | 5.12 | 2.93 | 6152 | 1 | 0 | 0 | 25 | 0 | 1 | 0 | 0 | 0 | 0.1% | 1 | 0 | 0 | 0 | 0.5% | 0 | 0 | 0 | 0 | 1 | 0 | 0 | 0 | 0 | 0 | 0 | 1% | [5 empty] | 0 | 1 | 0 | 0 | 0.4 | 55 | 62 | 7
230718 | 이차정련 석고 혼입률 실험 | 06 | 230718-06 | 2023.07 | 6 | 현대 | 시멘트 | 49.51 | 23.98 | 9.87 | 7.26 | 0.4 | 4.66 | 4.32 | 4.4 | 10.746 | 2.905 | 5953 | 1 | 0 | 0 | 20 | [6 empty] | 1 | 0 | 0 | 0 | 0.5% | [17 empty] | 0 | 0 | 1 | 0 | 0.5 |  |  |  |  | 250 | 31.08125 |  | 53.89583 | 60.86875 | 70.0421875 | 70.8703125 | 78.76042 | 76.38125
240722 | CSA 혼입률에 따른 개방시간 강도-CSA20 | 03 | 240722-03 | 2024.06 | 3 | 현대 | 시멘트 | 49.11 | 25.67 | 9.04 | 5.37 | 0.46 | 6.52 | 3.83 | 4.3 | 7.526 | 3 | 5987 | 1 | 0 | 0 | 25 | 1 | 0 | 0 | 1 | 0 | 2% | 1 | 0 | 0 | 0 | 0.5% | [17 empty] | 0 | 0 | 1 | 0 | 0.5 |  |  |  |  | 295 |  | 0.3 | 1.4 | 2.5
230718 | 이차정련 석고 혼입률 실험 | 08 | 230718-08 | 2023.07 | 8 | 현대 | 시멘트 | 49.51 | 23.98 | 9.87 | 7.26 | 0.4 | 4.66 | 4.32 | 4.4 | 10.746 | 2.905 | 5953 | 1 | 0 | 0 | 30 | [6 empty] | 1 | 0 | 0 | 0 | 0.5% | [17 empty] | 0 | 0 | 1 | 0 | 0.5 |  |  |  |  | 227.5 | 24.43125 |  | 52.99375 | 59.21458 | 72.30625 | 77.584375 | 85.50417 | 78.11042
230718 | 특수강 석고 혼입률 실험 | 24 | 230718-24 | 2023.07 | 11 | 현대 | 시멘트 | 51.03 | 27.48 | 11.34 | 1.68 | 1.28 | 5.16 | 2.03 | 2.8 | 8.877 | 2.954 | 6155 | 0 | 0 | 1 | 35 | [6 empty] | 1 | 0 | 0 | 0 | 1% | [17 empty] | 0 | 0 | 1 | 0 | 0.5 |  |  |  |  | 212.5 | 9.10625 |  | 40.01667 | 46.4078125 | 55.4515625 | 60.06667 | 69.4578125 | 70.89583
240612 | 지연제 종류,함량 응결 | 10 | 240612-10 | 2023.12 | 10 | 세아 | 시멘트 | 47.46 | 27.91 | 8.34 | 0.68 | 4.12 | 6.1 | 5.39 | 3.23 | 7.394 | 2.97 | 5998 | 1 | 0 | 0 | 25 | [6 empty] | 1 | 0 | 0 | 0 | 0.5% | [14 empty] | 1 | 0 | 0.1% | 0 | 1 | 0 | 0 | 0.4 | 8 | 12 | 4
240812 | 지연제 함량에 따른 응결 | 02 | 240812-02 | 2023.12 | 2 | 세아 | 시멘트 | 47.46 | 27.91 | 8.34 | 0.68 | 4.12 | 6.1 | 5.39 | 3.23 | 7.394 | 2.97 | 5998 | 1 | 0 | 0 | 25 | 1 | 0 | 0 | 0 | 0 | 1% | [5 empty] | 0 | 0 | 0 | 0 | 0 | 0 | 0 | 1 | 0 | 0 | 0 | 1% |  |  | 1 | 0 | 0.1% | 0 | 1 | 0 | 0 | 0.4 | 30 | 37 | 7
240709 | 지연제 및 유동화제 함량에 따른 실험 | 07 | 240709-07 | 2024.06 | 7 | 현대 | 시멘트 | 49.11 | 25.67 | 9.04 | 5.37 | 0.46 | 6.52 | 3.83 | 4.3 | 7.526 | 3 | 5987 | 1 | 0 | 0 | 25 | 1 | 0 | 0 | 0 | 0 | 1% | 1 | 0 | 0 | 0 | 0.5% | [14 empty] | 1 | 1 | 1.5% | 0 | 0 | 1 | 0 | 0.5 |  |  |  |  | 225 | 11.3
250304 | 세아 강도 확인 | 01 | 250304-01 | 2024.11 | 1 | 세아 | 시멘트 | 49.1 | 27.28 | 11.62 | 1.18 | 4.29 | 5.42 | 1.11 | 3.36 | 12.26 | 2.97 | 5.858 | 1 | 0 | 0 | 25 | 1 | 0 | 0 | 0 | 0 | 1% | [5 empty] | 1 | 0 | 0 | 0 | 0 | 0 | 0 | 0 | 0 | 0 | 0 | 1% | 1 | 0.05% | 1 | 0 | 0.1% | 0 | 0 | 1 | 0 | 0.5 |  |  |  |  | 202.5 | 31.6 | 34.5 | 40.1 |  | 44.6
250222 | 세아 입도별 응결 | 04 | 250222-04 | 2024.11 | 4 | 세아 | 시멘트 | 49.1 | 27.28 | 11.62 | 1.18 | 4.29 | 5.42 | 1.11 | 1.94 | 12.26 | 2.97 | 5.858 | 1 | 0 | 0 | 25 | 1 | 0 | 0 | 0 | 0 | 2% | [5 empty] | 1 | 0 | 0 | 0 | 0 | 0 | 0 | 0 | 0 | 0 | 0 | 1% | 1 | 0.05% | 1 | 0 | 0.1% | 0 | 1 | 0 | 0 | 0.4 | 0 | 0 | 0
221102 | 이차정련슬래그 응결 | 05 | 221102-05 | 2022.1 | 5 | 현대 | 시멘트 | 51.65 | 28.93 | 11.68 | 0.96 | 0.64 | 3.14 | 3 | 4.2 | 9.723 | 2.941 | 5101 | 1 | 0 | 0 | 25 | [6 empty] | 1 | 0 | 0 | 0 | 0% | [17 empty] | 0 | 1 | 0 | 0 | 0.4 | 0 | 0 | 0
240812 | 지연제 함량에 따른 응결 | 12 | 240812-12 | 2023.12 | 12 | 세아 | 시멘트 | 47.46 | 27.91 | 8.34 | 0.68 | 4.12 | 6.1 | 5.39 | 3.23 | 7.394 | 2.97 | 5998 | 1 | 0 | 0 | 25 | 1 | 0 | 0 | 0 | 0 | 1.5% | [5 empty] | 0 | 0 | 0 | 0 | 1 | 0 | 0 | 0 | 0 | 0 | 0 | 2% |  |  | 1 | 0 | 0.1% | 0 | 1 | 0 | 0 | 0.4 | 12 | 17 | 5
240710 | 지연제 고정 이차정련 분쇄통별 실험 | 03 | 240710-03 | 2024.06 | 3 | 현대 | 시멘트 | 49.11 | 25.67 | 9.04 | 5.37 | 0.46 | 6.52 | 3.83 | 4.3 | 7.526 | 3 | 5987 | 1 | 0 | 0 | 25 | 1 | 0 | 0 | 0 | 0 | 1.5% | [22 empty] | 0 | 0 | 1 | 0 | 0.5 | [5 empty] | 28.6
230111 | 특수강 응결 | 15 | 230111-15 | 2022.1 | 11 | 현대 | 시멘트 | 50.43 | 27.52 | 11.81 | 1.51 | 1.04 | 5.04 | 2.65 | 2.7 | 7.865 | 2.936 | 6104 | 0 | 0 | 1 | 30 | [6 empty] | 1 | 0 | 0 | 0 | 1% | [17 empty] | 0 | 1 | 0 | 0 | 0.4 | 8 | 14 | 6
231108 | 11월 특수강 응결 | 19 | 231108-19 | 2023.11 | 3 | 현대 | 시멘트 | 51.2 | 29.8 | 12 | 0.55 | 1.44 | 3.43 | 1.58 | 3.1 | 7.214 | 2.8 | 6208 | 1 | 0 | 0 | 25 | [6 empty] | 1 | 0 | 0 | 0 | 1% | [17 empty] | 0 | 0 | 1 | 0 | 0.5 | 12 | 15 | 3 |  | 180 | 34.9 |  | 49.6 | 60.5 | 69.2
230616 | 펄라이트잔골재(큰입도) | 01 | 230616-01 | 2023.01 | 1 | 세아 | 시멘트 | 46.65 | 30.73 | 7.78 | 0.56 | 4.7 | 7.6 | 1.98 | 2.84 | 5.12 | 2.93 | 6152 | 1 | 0 | 0 | 25 | [6 empty] | 1 | 0 | 0 | 0 | 1% | 0 | 0 | 0 | 0 | 0 | 0 | 1 | 0 | 0 | 0 | 0 | 2% | [5 empty] | 0 | 0 | 1 | 0 | 0.5 | [5 empty] | 10.4 |  | 13.8
230718 | 이차정련 석고 혼입률 실험 | 05 | 230718-05 | 2023.07 | 5 | 현대 | 시멘트 | 49.51 | 23.98 | 9.87 | 7.26 | 0.4 | 4.66 | 4.32 | 4.4 | 10.746 | 2.905 | 5953 | 0 | 1 | 0 | 35 | [6 empty] | 1 | 0 | 0 | 0 | 0.5% | [17 empty] | 0 | 0 | 1 | 0 | 0.5 |  |  |  |  | 262.5 | 5.11765625 |  | 31.2359375 | 45.23958 | 59.9 | 66.61667 | 75.18125 | 75.8203125
240712 | 이차정련 유동성 및 개방시간 강도 확보를 위한 기초 특성 | 02 | 240712-02 | 2024.06 | 2 | 현대 | 시멘트 | 49.11 | 25.67 | 9.04 | 5.37 | 0.46 | 6.52 | 3.83 | 4.3 | 7.526 | 3 | 5987 | 1 | 0 | 0 | 25 | 0 | 0 | 0 | 1 | 0 | 0.5% | 1 | 0 | 0 | 0 | 1% | [17 empty] | 0 | 0 | 1 | 0 | 0.5 |  |  |  |  | 275 | 17.9 | 24.3 | 40.2 | 48.5 | 54.6
231213 | 지연제별 응결 실험 | 47 | 231213-47 | 2023.01 | 47 | 세아 | 시멘트 | 46.65 | 30.73 | 7.78 | 0.56 | 4.7 | 7.6 | 1.98 | 2.84 | 5.12 | 2.93 | 6152 | 1 | 0 | 0 | 25 | 0 | 1 | 0 | 0 | 0 | 0.2% | 1 | 0 | 0 | 0 | 0.2% | 0 | 0 | 0 | 0 | 1 | 0 | 0 | 0 | 0 | 0 | 0 | 1% | [5 empty] | 0 | 1 | 0 | 0 | 0.4 | 22 | 32 | 10
230720 | 이차정련 석고 혼입률에 따른 응결 | 15 | 230720-15 | 2023.07 | 15 | 현대 | 시멘트 | 49.51 | 23.98 | 9.87 | 7.26 | 0.4 | 4.66 | 4.32 | 4.4 | 10.746 | 2.905 | 5953 | 1 | 0 | 0 | 20 | [6 empty] | 1 | 0 | 0 | 0 | 2% | [17 empty] | 0 | 1 | 0 | 0 | 0.4 | 36 | 45 | 9
221102 | 특수강 환원슬래그 응결 | 27 | 221102-27 | 2022.1 | 11 | 현대 | 시멘트 | 50.43 | 27.52 | 11.81 | 1.51 | 1.04 | 5.04 | 2.65 | 2.7 | 7.865 | 2.936 | 6104 | 1 | 0 | 0 | 25 | [6 empty] | 1 | 0 | 0 | 0 | 0% | [17 empty] | 0 | 1 | 0 | 0 | 0.4 | 0 | 0 | 0
230804 | 붕산실험 | 06 | 230804-06 | 2023.01 | 6 | 세아 | 시멘트 | 46.65 | 30.73 | 7.78 | 0.56 | 4.7 | 7.6 | 1.98 | 2.84 | 5.12 | 2.93 | 6152 | 1 | 0 | 0 | 25 | [6 empty] | 0 | 1 | 0 | 0 | 0.5% | 0 | 0 | 0 | 0 | 1 | 0 | 0 | 0 | 0 | 0 | 0 | 1% | [5 empty] | 0 | 0 | 1 | 0 | 0.5 |  |  |  |  | 200 | 27.9 |  | 51.7 | 54.8 | 62
231213 | 지연제별 응결 실험 | 50 | 231213-50 | 2023.01 | 50 | 세아 | 시멘트 | 46.65 | 30.73 | 7.78 | 0.56 | 4.7 | 7.6 | 1.98 | 2.84 | 5.12 | 2.93 | 6152 | 1 | 0 | 0 | 25 | 0 | 1 | 0 | 0 | 0 | 0.2% | 1 | 0 | 0 | 0 | 0.5% | 0 | 0 | 0 | 0 | 1 | 0 | 0 | 0 | 0 | 0 | 0 | 1% | [5 empty] | 0 | 1 | 0 | 0 | 0.4 | 84 | 91 | 7
250207 | 세아 H2S 발생량 확인 | 11 | 250207-11 | 2024.11 | 11 | 세아 | 시멘트 | 49.1 | 27.28 | 11.62 | 1.18 | 4.29 | 5.42 | 1.11 | 3.36 | 12.26 | 2.97 | 5.858 | 1 | 0 | 0 | 25 | 1 | 0 | 0 | 0 | 0 | 1% | [5 empty] | 0 | 0 | 0 | 0 | 1 | 0 | 0 | 0 | 0 | 0 | 0 | 1.5% | 1 | 0.05% | 1 | 0 | 0.1% | 0 | 1 | 0 | 0 | 0.4 |  |  |  | 11
230720 | 특수강 석고 혼입률에 따른 응결 | 31 | 230720-31 | 2023.07 | 5 | 현대 | 시멘트 | 51.03 | 27.48 | 11.34 | 1.68 | 1.28 | 5.16 | 2.03 | 2.8 | 8.877 | 2.954 | 6155 | 0 | 1 | 0 | 30 | [6 empty] | 1 | 0 | 0 | 0 | 1% | [17 empty] | 0 | 1 | 0 | 0 | 0.4 | 35 | 45 | 10
230411 | 황화철 실험 | 03 | 230411-03 | 2023.01 | 3 | 세아 | 시멘트 | 46.65 | 30.73 | 7.78 | 0.56 | 4.7 | 7.6 | 1.98 | 2.84 | 5.12 | 2.93 | 6152 | 1 | 0 | 0 | 25 | [6 empty] | 1 | 0 | 0 | 0 | 1% | 0 | 0 | 0 | 0 | 0 | 0 | 1 | 0 | 0 | 0 | 0 | 2% | [5 empty] | 0 | 0 | 1 | 0 | 0.5 |  |  |  | 51 | 237.5 | 53.3 |  | 64.4 | 67.4 | 74
240813 | 기간에 따른 H2S 측정-1D | 03 | 240813-03 | 2023.12 | 3 | 세아 | 시멘트 | 47.46 | 27.91 | 8.34 | 0.68 | 4.12 | 6.1 | 5.39 | 3.23 | 7.394 | 2.97 | 5998 | 1 | 0 | 0 | 25 | 1 | 0 | 0 | 0 | 0 | 1.5% | [19 empty] | 1 | 0 | 0.1% | 0 | 1 | 0 | 0 | 0.4 |  |  |  | 205
210427 | 슬래그 기초특성 평가 | 05 | 210427-05 | 2021.04 | 2 | 세아 | 시멘트 | 49.07 | 29.81 | 7.83 | 1.94 | 3.44 | 6.36 | 1.55 | 3.18 | 5.45 | 2.91 | 5994 | 1 | 0 | 0 | 25 | [6 empty] | 1 | 0 | 0 | 0 | 2% | [17 empty] | 0 | 0 | 1 | 0 | 0.5 |  |  |  |  | 222.5 | 26.8 |  | 41.7 | 47.9
240708 | 탄산나트륨 활용 | 06 | 240708-06 | 2023.12 | 6 | 세아 | 시멘트 | 47.46 | 27.91 | 8.34 | 0.68 | 4.12 | 6.1 | 5.39 | 3.23 | 7.394 | 2.97 | 5998 | 1 | 0 | 0 | 25 | [6 empty] | 0 | 0 | 1 | 0 | 1% | [14 empty] | 1 | 0 | 0.1% | 0 | 1 | 0 | 0 | 0.4 | 3 | 7 | 4
231213 | 지연제별 응결 실험 | 32 | 231213-32 | 2023.01 | 32 | 세아 | 시멘트 | 46.65 | 30.73 | 7.78 | 0.56 | 4.7 | 7.6 | 1.98 | 2.84 | 5.12 | 2.93 | 6152 | 1 | 0 | 0 | 25 | 0 | 0 | 1 | 0 | 0 | 0.3% | 1 | 0 | 0 | 0 | 0.3% | 0 | 0 | 0 | 0 | 1 | 0 | 0 | 0 | 0 | 0 | 0 | 1% | [5 empty] | 0 | 1 | 0 | 0 | 0.4 | 38 | 46 | 8
230720 | 특수강 석고 혼입률에 따른 응결 | 36 | 230720-36 | 2023.07 | 10 | 현대 | 시멘트 | 51.03 | 27.48 | 11.34 | 1.68 | 1.28 | 5.16 | 2.03 | 2.8 | 8.877 | 2.954 | 6155 | 0 | 1 | 0 | 35 | [6 empty] | 1 | 0 | 0 | 0 | 2% | [17 empty] | 0 | 1 | 0 | 0 | 0.4 | 66 | 88 | 22
231213 | 지연제별 응결 실험 | 55 | 231213-55 | 2023.01 | 55 | 세아 | 시멘트 | 46.65 | 30.73 | 7.78 | 0.56 | 4.7 | 7.6 | 1.98 | 2.84 | 5.12 | 2.93 | 6152 | 1 | 0 | 0 | 25 | 0 | 1 | 0 | 0 | 0 | 0.3% | 1 | 0 | 0 | 0 | 0.5% | 0 | 0 | 0 | 0 | 1 | 0 | 0 | 0 | 0 | 0 | 0 | 1% | [5 empty] | 0 | 1 | 0 | 0 | 0.4 | 83 | 99 | 16
221102 | 이차정련슬래그 응결 | 15 | 221102-15 | 2022.1 | 15 | 현대 | 시멘트 | 51.65 | 28.93 | 11.68 | 0.96 | 0.64 | 3.14 | 3 | 4.2 | 8.221 | 2.941 | 6042 | 1 | 0 | 0 | 25 | [6 empty] | 1 | 0 | 0 | 0 | 1% | [17 empty] | 0 | 1 | 0 | 0 |  | 2 | 6 | 4
240812 | 지연제 함량에 따른 응결 | 07 | 240812-07 | 2023.12 | 7 | 세아 | 시멘트 | 47.46 | 27.91 | 8.34 | 0.68 | 4.12 | 6.1 | 5.39 | 3.23 | 7.394 | 2.97 | 5998 | 1 | 0 | 0 | 25 | 1 | 0 | 0 | 0 | 0 | 1% | [5 empty] | 0 | 0 | 1 | 0 | 0 | 0 | 0 | 0 | 0 | 0 | 0 | 2% |  |  | 1 | 0 | 0.1% | 0 | 1 | 0 | 0 |  | 30 | 35 | 5
221102 | 이차정련슬래그 응결 | 16 | 221102-16 | 2022.1 | 16 | 현대 | 시멘트 | 51.65 | 28.93 | 11.68 | 0.96 | 0.64 | 3.14 | 3 | 4.2 | 8.221 | 2.941 | 6042 | 1 | 0 | 0 | 25 | [6 empty] | 1 | 0 | 0 | 0 | 2% | [17 empty] | 0 | 1 | 0 | 0 |  | 6 | 9 | 3
240814 | 황산아연 첨가방식-H2S | 06 | 240814-06 | 2023.12 | 6 | 세아 | 시멘트 | 47.46 | 27.91 | 8.34 | 0.68 | 4.12 | 6.1 | 5.39 | 3.23 | 7.394 | 2.97 | 5998 | 1 | 0 | 0 | 25 | [6 empty] | 1 | 0 | 0 | 0 | 0.5% | 0 | 1 | 0 | 0 | 0 | 0 | 0 | 0 | 0 | 0 | 0 | 1% |  |  | 1 | 0 | 0.1% | 0 | 1 | 0 | 0 |  |  |  |  | 65
240711 | 탄산나트륨 혼입 응결 | 05 | 240711-05 | 2024.06 | 2 | 현대 | 시멘트 | 49.11 | 25.67 | 9.04 | 5.37 | 0.46 | 6.52 | 3.83 | 4.3 | 7.526 | 3 | 5987 | 1 | 0 | 0 | 25 | 0 | 0 | 0 | 1 | 0 | 0.5% | 1 | 0 | 0 | 0 | 1% | [17 empty] | 0 | 1 | 0 | 0 |  | 19 | 34 | 15
230116 | 특수강 석고실험 | 01 | 230116-01 | 2022.1 | 1 | 현대 | 시멘트 | 50.43 | 27.52 | 11.81 | 1.51 | 1.04 | 5.04 | 2.65 | 2.7 | 7.865 | 2.936 | 6104 | 1 | 0 | 0 | 35 | [6 empty] | 1 | 0 | 0 | 0 | 1% | [17 empty] | 0 | 0 | 1 | 0 | [6 empty] | 27.1 |  | 61.5 | 71.1 | 80.6
231213 | 지연제별 응결 실험 | 04 | 231213-04 | 2023.01 | 4 | 세아 | 시멘트 | 46.65 | 30.73 | 7.78 | 0.56 | 4.7 | 7.6 | 1.98 | 2.84 | 5.12 | 2.93 | 6152 | 1 | 0 | 0 | 25 | [6 empty] | 0 | 1 | 0 | 0 | 0.2% | 0 | 0 | 0 | 0 | 1 | 0 | 0 | 0 | 0 | 0 | 0 | 1% | [5 empty] | 0 | 1 | 0 | 0 |  | 20 | 27 | 7
231213 | 지연제별 응결 실험 | 10 | 231213-10 | 2023.01 | 10 | 세아 | 시멘트 | 46.65 | 30.73 | 7.78 | 0.56 | 4.7 | 7.6 | 1.98 | 2.84 | 5.12 | 2.93 | 6152 | 1 | 0 | 0 | 25 | [6 empty] | 1 | 0 | 0 | 0 | 0.3% | 0 | 0 | 0 | 0 | 1 | 0 | 0 | 0 | 0 | 0 | 0 | 1% | [5 empty] | 0 | 1 | 0 | 0 |  | 5 | 8 | 3
231213 | 지연제별 응결 실험 | 06 | 231213-06 | 2023.01 | 6 | 세아 | 시멘트 | 46.65 | 30.73 | 7.78 | 0.56 | 4.7 | 7.6 | 1.98 | 2.84 | 5.12 | 2.93 | 6152 | 1 | 0 | 0 | 25 | [6 empty] | 0 | 1 | 0 | 0 | 0.6% | 0 | 0 | 0 | 0 | 1 | 0 | 0 | 0 | 0 | 0 | 0 | 1% | [5 empty] | 0 | 1 | 0 | 0 |  | 234 | 270 | 36
240718 | CSA 혼입률에 따른 이차정련 응결-CSA20 | 08 | 240718-08 | 2024.06 | 8 | 현대 | 시멘트 | 49.11 | 25.67 | 9.04 | 5.37 | 0.46 | 6.52 | 3.83 | 4.3 | 7.526 | 3 | 5987 | 1 | 0 | 0 | 25 | 1 | 0 | 0 | 0 | 0 | 1% | 1 | 0 | 0 | 0 | 0.5% | [17 empty] | 0 | 1 | 0 | 0 |  | 32 | 43 | 11
240814 | 황산아연 첨가방식-H2S | 01 | 240814-01 | 2023.12 | 1 | 세아 | 시멘트 | 47.46 | 27.91 | 8.34 | 0.68 | 4.12 | 6.1 | 5.39 | 3.23 | 7.394 | 2.97 | 5998 | 1 | 0 | 0 |  | 0 | 0 | 0 | 0 | 0 | 0% | [5 empty] | 0 | 0 | 1 | 0 | 0 | 0 | 0 | 0 | 0 | 0 | 0 | 1% |  |  | 1 | 0 | 0.1% | 0 | 1 | 0 | 0 | 0.4 |  |  |  | 13
230718 | 이차정련 석고 혼입률 실험 | 12 | 230718-12 | 2023.07 | 12 | 현대 | 시멘트 | 49.51 | 23.98 | 9.87 | 7.26 | 0.4 | 4.66 | 4.32 | 4.4 | 10.746 | 2.905 | 5953 | 0 | 0 | 1 | [7 empty] | 1 | 0 | 0 | 0 | 0.7% | [17 empty] | 0 | 0 | 1 | 0 | 0.5 |  |  |  |  | 210 | 13.94375 |  | 33.225 | 42.184375 | 60.1796875 | 60.9765625 | 71.734375 | 64.5375
231213 | 지연제별 응결 실험 | 35 | 231213-35 | 2023.01 | 35 | 세아 | 시멘트 | 46.65 | 30.73 | 7.78 | 0.56 | 4.7 | 7.6 | 1.98 | 2.84 | 5.12 | 2.93 | 6152 | 1 | 0 | 0 |  | 0 | 0 | 1 | 0 | 0 | 0.5% | 1 | 0 | 0 | 0 | 0.5% | 0 | 0 | 0 | 0 | 1 | 0 | 0 | 0 | 0 | 0 | 0 | 1% | [5 empty] | 0 | 1 | 0 | 0 | 0.4 | 124 | 148 | 24
221206 | 이차정련 탈황이수석고 혼입률 실험 | 04 | 221206-04 | 2022.1 | 4 | 현대 | 시멘트 | 51.65 | 28.93 | 11.68 | 0.96 | 0.64 | 3.14 | 3 | 4.2 | 9.723 | 2.941 | 5101 | 0 | 0 | 1 | [7 empty] | 1 | 0 | 0 | 0 | 2% | [17 empty] | 0 | 0 | 1 | 0 | 0.5 |  |  |  |  | 187.5 | 23.7 |  | 48.73958 | 53.67917 | 58.3
231023 | 8월 이차정련 응결 | 04 | 231023-04 | 2023.08 | 4 | 현대 | 시멘트 | 50.07 | 29.69 | 9.64 | 2.75 | 0.7 | 3.73 | 3.42 | 3.5 | 7.394 | 3.1 | 6286 | 0 | 0 | 1 | [7 empty] | 1 | 0 | 0 | 0 | 1% | [17 empty] | 0 | 0 | 1 | 0 | 0.5 | 23 | 49 | 26
210713 | 석고종류 실험 | 01 | 210713-01 | 2021.04 | 1 | 세아 | 급결재 | 49.07 | 29.81 | 7.83 | 1.94 | 3.44 | 6.36 | 1.55 | 3.18 | 5.45 | 2.91 | 5994 | 0 | 0 | 0 | [7 empty] | 1 | 0 | 0 | 0 | 1.5% | 0 | 0 | 0 | 1 | 0 | 0 | 0 | 0 | 0 | 0 | 0 | 0.7% | [5 empty] | 0 | 0 | 1 | 0 | 0.5 |  |  |  | 39 | 235 | 0.6 |  | 4.2 | 17.3 | 13.8
240722 | CSA 혼입률에 따른 개방시간 강도-CSA30 | 04 | 240722-04 | 2024.06 | 4 | 현대 | 시멘트 | 49.11 | 25.67 | 9.04 | 5.37 | 0.46 | 6.52 | 3.83 | 4.3 | 7.526 | 3 | 5987 | 1 | 0 | 0 |  | 1 | 0 | 0 | 1 | 0 | 2% | 1 | 0 | 0 | 0 | 0.5% | [17 empty] | 0 | 0 | 1 | 0 | 0.5 |  |  |  |  | 285 |  | 0.2 | 1 | 1.5
240718 | CSA 혼입률에 따른 이차정련 응결-CSA20 | 07 | 240718-07 | 2024.06 | 7 | 현대 | 시멘트 | 49.11 | 25.67 | 9.04 | 5.37 | 0.46 | 6.52 | 3.83 | 4.3 | 7.526 | 3 | 5987 | 1 | 0 | 0 |  | 1 | 0 | 0 | 0 | 0 | 1% | [22 empty] | 0 | 1 | 0 | 0 | 0.4 | 31 | 46 | 15
240806 | 다양한 시료 활용 응결 | 14 | 240806-14 | 2023.12 | 14 | 세아 | 시멘트 | 47.46 | 27.91 | 8.34 | 0.68 | 4.12 | 6.1 | 5.39 | 3.23 | 7.394 | 2.97 | 5998 | 1 | 0 | 0 |  | 1 | 0 | 0 | 0 | 0 | 1% | [5 empty] | 0 | 0 | 0 | 0 | 0 | 0 | 0 | 0 | 0 | 0 | 1 | 2% |  |  | 1 | 0 | 0.1% | 0 | 0 | 1 | 0 | 0.5 | 6 | 8 | 2 |  |  | 24.9 | 31.1
230720 | 이차정련 석고 혼입률에 따른 응결 | 04 | 230720-04 | 2023.07 | 4 | 현대 | 시멘트 | 49.51 | 23.98 | 9.87 | 7.26 | 0.4 | 4.66 | 4.32 | 4.4 | 10.746 | 2.905 | 5953 | 0 | 1 | 0 | [7 empty] | 1 | 0 | 0 | 0 | 1% | [17 empty] | 0 | 1 | 0 | 0 | 0.4 | 33 | 36 | 3
231213 | 지연제별 응결 실험 | 36 | 231213-36 | 2023.01 | 36 | 세아 | 시멘트 | 46.65 | 30.73 | 7.78 | 0.56 | 4.7 | 7.6 | 1.98 | 2.84 | 5.12 | 2.93 | 6152 |  |  |  | 25 | 0 | 1 | 0 | 0 | 0 | 0.1% | [5 empty] | 0 | 0 | 0 | 0 | 1 | 0 | 0 | 0 | 0 | 0 | 0 | 1% | [5 empty] | 0 | 1 | 0 | 0 | 0.4 | 2 | 7 | 5
221108 | 특수강 탈황이수석고 혼입률 실험 | 02 | 221108-02 | 2022.1 | 2 | 현대 | 시멘트 | 50.43 | 27.52 | 11.81 | 1.51 | 1.04 | 5.04 | 2.65 | 2.7 | 9.854 | 2.936 | 5078 |  |  |  | 20 | [6 empty] | 1 | 0 | 0 | 0 | 2% | [17 empty] | 0 | 0 | 1 | 0 | 0.5 |  |  |  |  | 225 |  |  | 4.5 | 5.7 | 8.2
240612 | 지연제 종류,함량 응결 | 09 | 240612-09 | 2023.12 | 9 | 세아 | 시멘트 | 47.46 | 27.91 | 8.34 | 0.68 | 4.12 | 6.1 | 5.39 | 3.23 | 7.394 | 2.97 | 5998 |  |  |  | 25 | 0 | 1 | 0 | 0 | 0 | 1% | 1 | 0 | 0 | 0 | 0.5% | [14 empty] | 1 | 0 | 0.1% | 0 | 1 | 0 | 0 | 0.4 | 65 | 72 | 7
230720 | 이차정련 석고 혼입률에 따른 응결 | 19 | 230720-19 | 2023.07 | 19 | 현대 | 시멘트 | 49.51 | 23.98 | 9.87 | 7.26 | 0.4 | 4.66 | 4.32 | 4.4 | 10.746 | 2.905 | 5953 |  |  |  | 30 | [6 empty] | 1 | 0 | 0 | 0 | 1% | [17 empty] | 0 | 1 | 0 | 0 | 0.4 | 25 | 39 | 14
240812 | 지연제 함량에 따른 응결 | 21 | 240812-21 | 2023.12 | 21 | 세아 | 시멘트 | 47.46 | 27.91 | 8.34 | 0.68 | 4.12 | 6.1 | 5.39 | 3.23 | 7.394 | 2.97 | 5998 |  |  |  | 25 | 1 | 0 | 0 | 0 | 0 | 2% | [5 empty] | 0 | 0 | 1 | 0 | 0 | 0 | 0 | 0 | 0 | 0 | 0 | 2% |  |  | 1 | 0 | 0.1% | 0 | 0 | 1 | 0 | 0.5 | 42 | 52 | 10 | 132 |  | 19 | 22.6
240206 | 상용 초속경시멘트 혼입 | QC | 240206-QC | 2023.12 | 2 | 세아 | 시멘트 | 47.46 | 27.91 | 8.34 | 0.68 | 4.12 | 6.1 | 5.39 | 3.23 | 10.655 | 2.97 | 5998 |  |  |  | 25 | 1 | 0 | 0 | 0 | 0 | 1% | [22 empty] | 0 | 0 | 1 | 0 | 0.5 | 34 | 42 | 8 |  | 210 | 44.3 |  | 49 | 65.5 | 75.6
240206 | 상용 초속경시멘트 혼입 | SS50-QC50 | 240206-SS50-QC50 | 2023.12 | 12 | 세아 | 시멘트 | 47.46 | 27.91 | 8.34 | 0.68 | 4.12 | 6.1 | 5.39 | 3.23 | 10.655 | 2.97 | 5998 |  |  |  | 25 | 1 | 0 | 0 | 0 | 0 | 1% | [22 empty] | 0 | 0 | 1 | 0 | 0.5 | 23 | 29 | 6 |  | 240 | 2.2 |  | 46.9 | 50.3 | 64.3
240602 | 4월 이차정련 실험 | 06 | 240602-06 | 2024.04 | 6 | 현대 | 시멘트 | 53.4 | 25.21 | 10.87 | 3.19 | 0.53 | 3.7 | 3.1 | 4.2 | 9.452 | 3.1 | 5991 |  |  |  | 25 | [6 empty] | 1 | 0 | 0 | 0 | 2% | [17 empty] | 0 | 1 | 0 | 0 | 0.4 | 132 | 148 | 16
210701 | 반수석고종류 실험 | 01 | 210701-01 | 2021.04 | 1 | 세아 | 시멘트 | 49.07 | 29.81 | 7.83 | 1.94 | 3.44 | 6.36 | 1.55 | 3.18 | 5.45 | 2.91 | 5994 |  |  |  | 25 | [6 empty] | 1 | 0 | 0 | 0 | 1% | 0 | 0 | 0 | 1 | 0 | 0 | 0 | 0 | 0 | 0 | 0 | 1% | [5 empty] | 0 | 0 | 1 | 0 | 0.5 |  |  |  | 25 | 225 | 14.6 |  | 29.6 | 36.8 | 52.4
250304 | 세아 강도 확인 | 02 | 250304-02 | 2024.11 | 1 | 세아 | 시멘트 | 49.1 | 27.28 | 11.62 | 1.18 | 4.29 | 5.42 | 1.11 | 3.36 | 12.26 | 2.97 | 5.858 |  |  |  | 25 | 1 | 0 | 0 | 0 | 0 | 1% | [5 empty] | 1 | 0 | 0 | 0 | 0 | 0 | 0 | 0 | 0 | 0 | 0 | 1% | 1 | 0.05% | 1 | 0 | 0.1% | 0 | 0 | 1 | 0 | 0.5 |  |  |  |  | 252.5 | 35.7 | 36.8 | 42.5 |  | 54.3
230720 | 특수강 석고 혼입률에 따른 응결 | 29 | 230720-29 | 2023.07 | 3 | 현대 | 시멘트 | 51.03 | 27.48 | 11.34 | 1.68 | 1.28 | 5.16 | 2.03 | 2.8 | 8.877 | 2.954 |  | 0 | 1 | 0 | 20 | [6 empty] | 1 | 0 | 0 | 0 | 1% | [17 empty] | 0 | 1 | 0 | 0 | 0.4 | 31 | 43 | 12
230413 | 황화철 재실험 | 03 | 230413-03 | 2023.01 | 3 | 세아 | 시멘트 | 46.65 | 30.73 | 7.78 | 0.56 | 4.7 | 7.6 | 1.98 | 2.84 | 5.12 | 2.93 |  | 1 | 0 | 0 | 25 | [6 empty] | 1 | 0 | 0 | 0 | 1% | 0 | 0 | 0 | 0 | 0 | 0 | 1 | 0 | 0 | 0 | 0 | 2% | [5 empty] | 0 | 0 | 1 | 0 | 0.5 |  |  |  |  | 220 | 42.4 |  | 52.7 | 58.6 | 66.7
231108 | 11월 이차정련 응결 | 08 | 231108-08 | 2023.11 | 4 | 현대 | 시멘트 | 50.1 | 28.4 | 10 | 3.83 | 0.559 | 3.27 | 3.841 | 3.8 | 8.047 | 3 |  | 0 | 0 | 1 | 30 | [6 empty] | 1 | 0 | 0 | 0 | 1% | [17 empty] | 0 | 0 | 1 | 0 | 0.5 | 0 | 0 | 0
231213 | 지연제별 응결 실험 | 38 | 231213-38 | 2023.01 | 38 | 세아 | 시멘트 | 46.65 | 30.73 | 7.78 | 0.56 | 4.7 | 7.6 | 1.98 | 2.84 | 5.12 | 2.93 |  | 1 | 0 | 0 | 25 | 0 | 1 | 0 | 0 | 0 | 0.3% | [5 empty] | 0 | 0 | 0 | 0 | 1 | 0 | 0 | 0 | 0 | 0 | 0 | 1% | [5 empty] | 0 | 1 | 0 | 0 | 0.4 | 5 | 11 | 6
230720 | 특수강 석고 혼입률에 따른 응결 | 48 | 230720-48 | 2023.07 | 22 | 현대 | 시멘트 | 51.03 | 27.48 | 11.34 | 1.68 | 1.28 | 5.16 | 2.03 | 2.8 | 8.877 | 2.954 |  | 0 | 0 | 1 | 45 | [6 empty] | 1 | 0 | 0 | 0 | 1% | [17 empty] | 0 | 1 | 0 | 0 | 0.4 | 23 | 31 | 8
240602 | 4월 이차정련 실험 | 04 | 240602-04 | 2024.04 | 4 | 현대 | 시멘트 | 53.4 | 25.21 | 10.87 | 3.19 | 0.53 | 3.7 | 3.1 | 4.2 | 9.452 | 3.1 |  | 1 | 0 | 0 | 25 | [6 empty] | 1 | 0 | 0 | 0 | 0% | [17 empty] | 0 | 1 | 0 | 0 | 0.4 | 3 | 5 | 2
230718 | 이차정련 석고 혼입률 실험 | 04 | 230718-04 | 2023.07 | 4 | 현대 | 시멘트 | 49.51 | 23.98 | 9.87 | 7.26 | 0.4 | 4.66 | 4.32 | 4.4 | 10.746 | 2.905 |  | 0 | 1 | 0 | 30 | [6 empty] | 1 | 0 | 0 | 0 | 0.5% | [17 empty] | 0 | 0 | 1 | 0 | 0.5 |  |  |  |  | 255 | 5.315417 |  | 33.65208 | 45.02917 | 58.33958 | 57.103125 | 69.25625 | 66.09375
231213 | 지연제별 응결 실험 | 48 | 231213-48 | 2023.01 | 48 | 세아 | 시멘트 | 46.65 | 30.73 | 7.78 | 0.56 | 4.7 | 7.6 | 1.98 | 2.84 | 5.12 | 2.93 |  | 1 | 0 | 0 | 25 | 0 | 1 | 0 | 0 | 0 | 0.2% | 1 | 0 | 0 | 0 | 0.3% | 0 | 0 | 0 | 0 | 1 | 0 | 0 | 0 | 0 | 0 | 0 | 1% | [5 empty] | 0 | 1 | 0 | 0 | 0.4 | 39 | 48 | 9
210802 | H2S 저감 실험 | 07 | 210802-07 | 2021.04 | 7 | 세아 | 시멘트 | 50.1 | 29.3 | 8.2 | 1.6 | 3.9 | 5.6 | 1.3 | 3.18 | 5.33 | 2.91 |  | 1 | 0 | 0 | 25 | [6 empty] | 1 | 0 | 0 | 0 | 1% | 0 | 0 | 0 | 0 | 0 | 1 | 0 | 0 | 0 | 0 | 0 | 3% | [5 empty] | 0 | 0 | 1 | 0 | 0.5 |  |  |  | 73 | 225 | 41.7 |  | 47.4 | 50.7 | 58.9
231213 | 지연제별 응결 실험 | 09 | 231213-09 | 2023.01 | 9 | 세아 | 시멘트 | 46.65 | 30.73 | 7.78 | 0.56 | 4.7 | 7.6 | 1.98 | 2.84 | 5.12 | 2.93 |  | 1 | 0 | 0 | 25 | [6 empty] | 1 | 0 | 0 | 0 | 0.2% | 0 | 0 | 0 | 0 | 1 | 0 | 0 | 0 | 0 | 0 | 0 | 1% | [5 empty] | 0 | 1 | 0 | 0 | 0.4 | 4 | 6 | 2
230720 | 특수강 석고 혼입률에 따른 응결 | 47 | 230720-47 | 2023.07 | 21 | 현대 | 시멘트 | 51.03 | 27.48 | 11.34 | 1.68 | 1.28 | 5.16 | 2.03 | 2.8 | 8.877 |  | 6155 | 0 | 0 | 1 | 40 | [6 empty] | 1 | 0 | 0 | 0 | 1% | [17 empty] | 0 | 1 | 0 | 0 | 0.4 | 20 | 26 | 6
231213 | 지연제별 응결 실험 | 26 | 231213-26 | 2023.01 | 26 | 세아 | 시멘트 | 46.65 | 30.73 | 7.78 | 0.56 | 4.7 | 7.6 | 1.98 | 2.84 | 5.12 |  | 6152 | 1 | 0 | 0 | 25 | 0 | 0 | 1 | 0 | 0 | 0.2% | 1 | 0 | 0 | 0 | 0.2% | 0 | 0 | 0 | 0 | 1 | 0 | 0 | 0 | 0 | 0 | 0 | 1% | [5 empty] | 0 | 1 | 0 | 0 | 0.4 | 18 | 25 | 7
240812 | 지연제 함량에 따른 응결 | 01 | 240812-01 | 2023.12 | 1 | 세아 | 시멘트 | 47.46 | 27.91 | 8.34 | 0.68 | 4.12 | 6.1 | 5.39 | 3.23 | 7.394 |  | 5998 | 1 | 0 | 0 | 25 | 1 | 0 | 0 | 0 | 0 | 1% | [5 empty] | 0 | 0 | 0 | 0 | 0 | 0 | 0 | 0 | 0 | 0 | 0 | 0% |  |  | 1 | 0 | 0.1% | 0 | 0 | 1 | 0 | 0.5 | 27 | 34 | 7 | 76 |  | 43.8 | 47.3
250222 | 세아 입도별 응결 | 03 | 250222-03 | 2024.11 | 3 | 세아 | 시멘트 | 49.1 | 27.28 | 11.62 | 1.18 | 4.29 | 5.42 | 1.11 | 0.94 | 12.26 |  | 5.858 | 1 | 0 | 0 | 25 | 1 | 0 | 0 | 0 | 0 | 2% | [5 empty] | 1 | 0 | 0 | 0 | 0 | 0 | 0 | 0 | 0 | 0 | 0 | 1% | 1 | 0.05% | 1 | 0 | 0.1% | 0 | 1 | 0 | 0 | 0.4 | 1 | 3 | 2
240813 | 기간에 따른 H2S 측정-1D | 06 | 240813-06 | 2023.12 | 6 | 세아 | 시멘트 | 47.46 | 27.91 | 8.34 | 0.68 | 4.12 | 6.1 | 5.39 | 3.23 | 7.394 |  | 5998 | 1 | 0 | 0 | 25 | 1 | 0 | 0 | 0 | 0 | 2% | [19 empty] | 1 | 0 | 0.1% | 0 | 1 | 0 | 0 | 0.4 |  |  |  | 240
231023 | 8월 특수강 응결 | 12 | 231023-12 | 2023.08 | 4 | 현대 | 시멘트 | 49.21 | 29.58 | 11.44 | 1.1 | 1.99 | 4.75 | 1.93 | 3.2 | 7.842 |  | 6245 | 0 | 0 | 1 | 30 | [6 empty] | 1 | 0 | 0 | 0 | 1% | [17 empty] | 0 | 0 | 1 | 0 | 0.5 | 0 | 0 | 0 |  | 230 | 5.4 |  | 15.9 | 22.5 | 38.8
230720 | 이차정련 석고 혼입률에 따른 응결 | 16 | 230720-16 | 2023.07 | 16 | 현대 | 시멘트 | 49.51 | 23.98 | 9.87 | 7.26 | 0.4 | 4.66 | 4.32 | 4.4 | 10.746 |  | 5953 | 1 | 0 | 0 | 25 | [6 empty] | 1 | 0 | 0 | 0 | 2% | [17 empty] | 0 | 1 | 0 | 0 | 0.4 | 33 | 45 | 12
230321 | ALC 실험-기포율(70%) | 03 | 230321-03 | 2023.01 | 3 | 세아 | 기포콘크리트 | 46.65 | 30.73 | 7.78 | 0.56 | 4.7 | 7.6 | 1.98 | 2.84 | 5.12 |  | 6152 | 1 | 0 | 0 | 25 | [6 empty] | 1 | 0 | 0 | 0 | 2% | [14 empty] | 0 | 1 | 1.5% | 0 | 1 | 0 | 0 | 0.4 |  |  |  |  | 130 | 1.6 |  | 3.3 | 3.7 | 4
231213 | 지연제별 응결 실험 | 40 | 231213-40 | 2023.01 | 40 | 세아 | 시멘트 | 46.65 | 30.73 | 7.78 | 0.56 | 4.7 | 7.6 | 1.98 | 2.84 | 5.12 |  | 6152 | 1 | 0 | 0 | 25 | 0 | 1 | 0 | 0 | 0 | 0.5% | [5 empty] | 0 | 0 | 0 | 0 | 1 | 0 | 0 | 0 | 0 | 0 | 0 | 1% | [5 empty] | 0 | 1 | 0 | 0 | 0.4 | 8 | 12 | 4
231213 | 지연제별 응결 실험 | 28 | 231213-28 | 2023.01 | 28 | 세아 | 시멘트 | 46.65 | 30.73 | 7.78 | 0.56 | 4.7 | 7.6 | 1.98 | 2.84 | 5.12 |  | 6152 | 1 | 0 | 0 | 25 | 0 | 0 | 1 | 0 | 0 | 0.2% | 1 | 0 | 0 | 0 | 0.4% | 0 | 0 | 0 | 0 | 1 | 0 | 0 | 0 | 0 | 0 | 0 | 1% | [5 empty] | 0 | 1 | 0 | 0 | 0.4 | 119 | 130 | 11
230720 | 특수강 석고 혼입률에 따른 응결 | 39 | 230720-39 | 2023.07 | 13 | 현대 | 시멘트 | 51.03 | 27.48 | 11.34 | 1.68 | 1.28 | 5.16 | 2.03 | 2.8 |  | 2.954 | 6155 | 1 | 0 | 0 | 30 | [6 empty] | 1 | 0 | 0 | 0 | 1% | [17 empty] | 0 | 1 | 0 | 0 | 0.4 | 16 | 19 | 3
240712 | 이차정련 유동성 및 개방시간 강도 확보를 위한 기초 특성 | 05 | 240712-05 | 2024.06 | 5 | 현대 | 시멘트 | 49.11 | 25.67 | 9.04 | 5.37 | 0.46 | 6.52 | 3.83 | 4.3 |  | 3 | 5987 | 1 | 0 | 0 | 25 | 0 | 0 | 0 | 1 | 0 | 1% | 1 | 0 | 0 | 0 | 0.5% | [17 empty] | 0 | 0 | 1 | 0 | 0.5 |  |  |  |  | 295 | 5.7 | 9.4 | 32.7 | 36.9 | 48.2
231213 | 지연제별 응결 실험 | 43 | 231213-43 | 2023.01 | 43 | 세아 | 시멘트 | 46.65 | 30.73 | 7.78 | 0.56 | 4.7 | 7.6 | 1.98 | 2.84 |  | 2.93 | 6152 | 1 | 0 | 0 | 25 | 0 | 1 | 0 | 0 | 0 | 0.1% | 1 | 0 | 0 | 0 | 0.3% | 0 | 0 | 0 | 0 | 1 | 0 | 0 | 0 | 0 | 0 | 0 | 1% | [5 empty] | 0 | 1 | 0 | 0 | 0.4 | 7 | 25 | 18
231213 | 지연제별 응결 실험 | 42 | 231213-42 | 2023.01 | 42 | 세아 | 시멘트 | 46.65 | 30.73 | 7.78 | 0.56 | 4.7 | 7.6 | 1.98 | 2.84 |  | 2.93 | 6152 | 1 | 0 | 0 | 25 | 0 | 1 | 0 | 0 | 0 | 0.1% | 1 | 0 | 0 | 0 | 0.2% | 0 | 0 | 0 | 0 | 1 | 0 | 0 | 0 | 0 | 0 | 0 | 1% | [5 empty] | 0 | 1 | 0 | 0 | 0.4 | 12 | 19 | 7
221206 | 이차정련 탈황이수석고 혼입률 실험 | 06 | 221206-06 | 2022.1 | 6 | 현대 | 시멘트 | 51.65 | 28.93 | 11.68 | 0.96 | 0.64 | 3.14 | 3 | 4.2 |  | 2.941 | 6042 | 0 | 0 | 1 | 20 | [6 empty] | 1 | 0 | 0 | 0 | 2% | [17 empty] | 0 | 0 | 1 | 0 | 0.5 |  |  |  |  | 200 | 14.8 |  | 47.8375 | 49.8125 | 56.4
231213 | 지연제별 응결 실험 | 52 | 231213-52 | 2023.01 | 52 | 세아 | 시멘트 | 46.65 | 30.73 | 7.78 | 0.56 | 4.7 | 7.6 | 1.98 | 2.84 |  | 2.93 | 6152 | 1 | 0 | 0 | 25 | 0 | 1 | 0 | 0 | 0 | 0.3% | 1 | 0 | 0 | 0 | 0.2% | 0 | 0 | 0 | 0 | 1 | 0 | 0 | 0 | 0 | 0 | 0 | 1% | [5 empty] | 0 | 1 | 0 | 0 | 0.4 | 27 | 35 | 8
240612 | 지연제 종류,함량 응결 | 08 | 240612-08 | 2023.12 | 8 | 세아 | 시멘트 | 47.46 | 27.91 | 8.34 | 0.68 | 4.12 | 6.1 | 5.39 | 3.23 |  | 2.97 | 5998 | 1 | 0 | 0 | 25 | 0 | 1 | 0 | 0 | 0 | 0.7% | 1 | 0 | 0 | 0 | 0.5% | [14 empty] | 1 | 0 | 0.1% | 0 | 1 | 0 | 0 | 0.4 | 51 | 58 | 7
250220 | 이차정련슬래그 강도 | 03 | 250220-03 | 2024.12 | 2 | 현대 | 시멘트 | 46.7 | 31.2 | 11.2 | 3.18 | 0.573 | 4.04 | 3.107 | 4.5 |  | 3.02 | 7127 | 1 | 0 | 0 | 25 | 1 | 0 | 0 | 0 | 0 | 3% | [5 empty] | 0 | 0 | 0 | 0 | 0 | 0 | 0 | 0 | 0 | 0 | 0 | 0% | 1 | 0.05% | 1 | 0 | 0.1% | 0 | 0 | 1 | 0 | 0.5 |  |  |  |  | 172.5 | 21.8 | 24.5 | 37.8 |  | 61.5
240206 | 상용 초속경시멘트 혼입 | U50-QC50 | 240206-U50-QC50 | 2023.12 | 7 | 세아 | 시멘트 | 47.46 | 27.91 | 8.34 | 0.68 | 4.12 | 6.1 | 5.39 | 3.23 |  | 2.97 | 5998 | 1 | 0 | 0 | 25 | 1 | 0 | 0 | 0 | 0 | 1% | [22 empty] | 0 | 0 | 1 | 0 | 0.5 | 20 | 27 | 7 |  | 235 | 0.7 |  | 29 | 46.2 | 45.1
230804 | 붕산실험 | 05 | 230804-05 | 2023.01 | 5 | 세아 | 시멘트 | 46.65 | 30.73 | 7.78 | 0.56 | 4.7 | 7.6 | 1.98 | 2.84 |  | 2.93 | 6152 | 1 | 0 | 0 | 25 | [6 empty] | 0 | 1 | 0 | 0 | 0.4% | 0 | 0 | 0 | 0 | 1 | 0 | 0 | 0 | 0 | 0 | 0 | 1% | [5 empty] | 0 | 0 | 1 | 0 | 0.5 |  |  |  |  | 205 | 27.8 |  | 51.8 | 60.1 | 65.1
250207 | 세아 H2S 발생량 확인 | 05 | 250207-05 | 2024.11 | 5 | 세아 | 시멘트 | 49.1 | 27.28 | 11.62 | 1.18 | 4.29 | 5.42 | 1.11 |  | 12.26 | 2.97 | 5.858 | 1 | 0 | 0 | 25 | 1 | 0 | 0 | 0 | 0 | 1% | [5 empty] | 0 | 0 | 0 | 0 | 0 | 0 | 0 | 0 | 0 | 0 | 0 | 0% | 1 | 0.05% | 1 | 0 | 0.1% | 0 | 1 | 0 | 0 | 0.4 |  |  |  | 60
230720 | 이차정련 석고 혼입률에 따른 응결 | 10 | 230720-10 | 2023.07 | 10 | 현대 | 시멘트 | 49.51 | 23.98 | 9.87 | 7.26 | 0.4 | 4.66 | 4.32 |  | 10.746 | 2.905 | 5953 | 0 | 1 | 0 | 35 | [6 empty] | 1 | 0 | 0 | 0 | 2% | [17 empty] | 0 | 1 | 0 | 0 | 0.4 | 78 | 85 | 7
210713 | 석고종류 실험 | 07 | 210713-07 | 2021.04 | 7 | 세아 | 시멘트 | 49.07 | 29.81 | 7.83 | 1.94 | 3.44 | 6.36 | 1.55 |  | 5.45 | 2.91 | 5994 | 0 | 0 | 1 | 40 | [6 empty] | 1 | 0 | 0 | 0 | 1.5% | 0 | 0 | 0 | 1 | 0 | 0 | 0 | 0 | 0 | 0 | 0 | 0.7% | [5 empty] | 0 | 0 | 1 | 0 | 0.5 |  |  |  | 137 | 235 | 5 |  | 10 | 12 | 26.2
231023 | 9월 이차정련 응결 | 08 | 231023-08 | 2023.09 | 4 | 현대 | 시멘트 | 43.95 | 24.07 | 10.81 | 3.19 | 0.74 | 9.05 | 8.19 |  | 7.556 | 3.3 | 6285 | 0 | 0 | 1 | 30 | [6 empty] | 1 | 0 | 0 | 0 | 1% | [17 empty] | 0 | 0 | 1 | 0 | 0.5 | 12 | 21 | 9 |  | 202.5 | 7.1 |  | 45.8 | 46.6 | 55.8
231213 | 지연제별 응결 실험 | 17 | 231213-17 | 2023.01 | 17 | 세아 | 시멘트 | 46.65 | 30.73 | 7.78 | 0.56 | 4.7 | 7.6 | 1.98 |  | 5.12 | 2.93 | 6152 | 1 | 0 | 0 | 25 | 0 | 0 | 1 | 0 | 0 | 0.3% | [5 empty] | 0 | 0 | 0 | 0 | 1 | 0 | 0 | 0 | 0 | 0 | 0 | 1% | [5 empty] | 0 | 1 | 0 | 0 | 0.4 | 11 | 14 | 3
210624 | H2O2 첨가량 실험 | 04 | 210624-04 | 2021.04 | 4 | 세아 | 시멘트 | 49.07 | 29.81 | 7.83 | 1.94 | 3.44 | 6.36 | 1.55 |  | 5.45 | 2.91 | 5994 | 1 | 0 | 0 | 25 | [6 empty] | 1 | 0 | 0 | 0 | 1% | 0 | 0 | 0 | 1 | 0 | 0 | 0 | 0 | 0 | 0 | 0 | 1% | [5 empty] | 0 | 0 | 1 | 0 | 0.5 |  |  |  | 21 | 212.5 | 30.2 |  | 36.3 | 43.1 | 67.2
221206 | 이차정련 탈황이수석고 혼입률 실험 | 08 | 221206-08 | 2022.1 | 8 | 현대 | 시멘트 | 51.65 | 28.93 | 11.68 | 0.96 | 0.64 | 3.14 | 3 |  | 8.221 | 2.941 | 6042 | 0 | 0 | 1 | 40 | [6 empty] | 1 | 0 | 0 | 0 | 2% | [17 empty] | 0 | 0 | 1 | 0 | 0.5 |  |  |  |  | 205 | 19.5 |  | 45.75625 | 66.4375 | 69.4
240710 | 지연제 고정 이차정련 분쇄통별 실험 | 02 | 240710-02 | 2024.06 | 2 | 현대 | 시멘트 | 49.11 | 25.67 | 9.04 | 5.37 | 0.46 | 6.52 | 3.83 |  | 7.526 | 3 | 5987 | 1 | 0 | 0 | 25 | 1 | 0 | 0 | 0 | 0 | 1.5% | [22 empty] | 0 | 0 | 1 | 0 | 0.5 | [5 empty] | 24.4
210701 | 반수석고종류 실험 | 02 | 210701-02 | 2021.04 | 2 | 세아 | 시멘트 | 49.07 | 29.81 | 7.83 | 1.94 | 3.44 | 6.36 | 1.55 |  | 5.45 | 2.91 | 5994 | 1 | 0 | 0 | 25 | [6 empty] | 1 | 0 | 0 | 0 | 1% | 0 | 0 | 0 | 1 | 0 | 0 | 0 | 0 | 0 | 0 | 0 | 1% | [5 empty] | 0 | 0 | 1 | 0 | 0.5 |  |  |  | 23 | 222.5 | 25.6 |  | 34.5 | 45.1 | 70.3
240612 | 지연제 종류,함량 응결 | 16 | 240612-16 | 2023.12 | 16 | 세아 | 시멘트 | 47.46 | 27.91 | 8.34 | 0.68 | 4.12 | 6.1 | 5.39 |  | 7.394 | 2.97 | 5998 | 1 | 0 | 0 | 25 | 0 | 0 | 1 | 0 | 0 | 0.15% | 1 | 0 | 0 | 0 | 0.5% | [14 empty] | 1 | 0 | 0.1% | 0 | 1 | 0 | 0 | 0.4 | 17 | 25 | 8
Note on C261: User: 슬래그 입고일이 다름

## Label_set
데이터분류 |  |  |  | 입고시 인수 검사 | [11 empty] | 분쇄 후 중간 검사 |  |  | 첨가제 및 공정 특성치(CTP) | [36 empty] | 품질특성치 (CTQ) | [12 empty] | 기타
실험일자 | 실험목적 및 실험명 | 실험차수 | 유일값 | 입고일 | 번호 | 분류1 | 분류2 | XRF 산화물(%) | [6 empty] | 조립률 | 분쇄 후 평균입자 (um) | 슬래그 비중 (g/cm3) | 분말도 (cm2/g) | Gypsum |  |  |  | 지연제 | [10 empty] | 냄새저감제 | [11 empty] | 초기경화제 |  | 유동화제 |  |  | 물 시멘트 비 W/C(%) |  |  |  |  | 응결(min) |  |  | H2S (ppm) | Flow (mm) | 강도 Compressive strength(Mpa) | [7 empty] | 추가정보
Exp_Date | Exp_Name | Batch | Index | RMth | No | Class1 | Class2 | CaO | Al2O3 | SiO2 | Fe2O3 | SO3 | MgO | etc | FM | MeanV | Density | Blain | HG | AG | DG | Gyp_per | CA_Before | GS_Before | JA_Before | CS_Before | BA_Before | Delay_Bf_per | CA_after | BA_after | CS_after | SC_after | Delay_Af_per | ZS_Before | ZS_Milling | ZS_After | H2O2_After | IS_Before | FeCl2_After | FeS_After | I_Before | ZX_Before | PP_Before | MS_Before | H2S_per | LC_brfore | Hard_per | SPP_before | SPP_after | FlowRate_per | WC35 | WC40 | WC50 | W60 | WC_per | Initial | Final | Interval | H2S | Flow | H3 | H4 | D1 | D3 | D28 | D91 | D180 | D365 | 비고
231023 | 8월 이차정련 응결 | 02 | 231023-02 | 2023.08 | 2 | 현대 | 시멘트 | 50.07 | 29.69 | 9.64 | 2.75 | 0.7 | 3.73 | 3.42 | 3.5 | 7.394 | 3.1 | 6286 | 1 | 0 | 0 | 20 | [6 empty] | 1 | 0 | 0 | 0 | 1% | [17 empty] | 0 | 0 | 1 | 0 | 0.5 | 8 | 10 | 2
230411 | 황화철 실험 | 01 | 230411-01 | 2023.01 | 1 | 세아 | 시멘트 | 46.65 | 30.73 | 7.78 | 0.56 | 4.7 | 7.6 | 1.98 | 2.84 | 5.12 | 2.93 | 6152 | 1 | 0 | 0 | 25 | [6 empty] | 1 | 0 | 0 | 0 | 1% | 0 | 0 | 0 | 0 | 0 | 0 | 1 | 0 | 0 | 0 | 0 | 0% | [5 empty] | 0 | 0 | 1 | 0 | 0.5 |  |  |  | 137 | 190 | 56.1 |  | 66.1 | 71.2 | 79.7
230406 | ALC 실험-기포율(65%) | 02 | 230406-02 | 2023.01 | 2 | 세아 | 기포콘크리트 | 46.65 | 30.73 | 7.78 | 0.56 | 4.7 | 7.6 | 1.98 | 2.84 | 5.12 | 2.93 | 6152 | 1 | 0 | 0 | 25 | [6 empty] | 1 | 0 | 0 | 0 | 1% | [14 empty] | 0 | 1 | 2% | 1 | 0 | 0 | 0 | 0.35 |  |  |  |  | 155 | 1.1 |  | 1.8 | 2.6 | 2.3
230316 | ALC 실험-기포율(70%) | 05 | 230316-05 | 2023.01 | 5 | 세아 | 기포콘크리트 | 46.65 | 30.73 | 7.78 | 0.56 | 4.7 | 7.6 | 1.98 | 2.84 | 5.12 | 2.93 | 6152 | 1 | 0 | 0 | 25 | [6 empty] | 1 | 0 | 0 | 0 | 1% | [14 empty] | 0 | 1 | 1% | 1 | 0 | 0 | 0 | 0.35 |  |  |  |  | 152.5 | 0.3 |  | 1.3 | 1.5 | 1.5
210713 | 석고종류 실험 | 03 | 210713-03 | 2021.04 | 3 | 세아 | 시멘트 | 49.07 | 29.81 | 7.83 | 1.94 | 3.44 | 6.36 | 1.55 | 3.18 | 5.45 | 2.91 | 5994 | 1 | 0 | 0 | 25 | [6 empty] | 1 | 0 | 0 | 0 | 1.5% | 0 | 0 | 0 | 1 | 0 | 0 | 0 | 0 | 0 | 0 | 0 | 0.7% | [5 empty] | 0 | 0 | 1 | 0 | 0.5 |  |  |  | 137 | 225 | 43 |  | 64 | 66 | 64.7
240708 | 탄산나트륨 활용 | 08 | 240708-08 | 2023.12 | 8 | 세아 | 시멘트 | 47.46 | 27.91 | 8.34 | 0.68 | 4.12 | 6.1 | 5.39 | 3.23 | 7.394 | 2.97 | 5998 | 1 | 0 | 0 | 25 | [6 empty] | 0 | 0 | 1 | 0 | 2% | [14 empty] | 1 | 0 | 0.1% | 0 | 1 | 0 | 0 | 0.4 | 7 | 12 | 5
230720 | 이차정련 석고 혼입률에 따른 응결 | 13 | 230720-13 | 2023.07 | 13 | 현대 | 시멘트 | 49.51 | 23.98 | 9.87 | 7.26 | 0.4 | 4.66 | 4.32 | 4.4 | 10.746 | 2.905 | 5953 | 1 | 0 | 0 | 30 | [6 empty] | 1 | 0 | 0 | 0 | 1% | [17 empty] | 0 | 1 | 0 | 0 | 0.4 | 18 | 23 | 5
230720 | 특수강 석고 혼입률에 따른 응결 | 33 | 230720-33 | 2023.07 | 7 | 현대 | 시멘트 | 51.03 | 27.48 | 11.34 | 1.68 | 1.28 | 5.16 | 2.03 | 2.8 | 8.877 | 2.954 | 6155 | 0 | 1 | 0 | 20 | [6 empty] | 1 | 0 | 0 | 0 | 2% | [17 empty] | 0 | 1 | 0 | 0 | 0.4 | 49 | 66 | 17
240718 | CSA 혼입률에 따른 이차정련 응결-CSA0 | 01 | 240718-01 | 2024.06 | 1 | 현대 | 시멘트 | 49.11 | 25.67 | 9.04 | 5.37 | 0.46 | 6.52 | 3.83 | 4.3 | 7.526 | 3 | 5987 | 1 | 0 | 0 | 25 | 1 | 0 | 0 | 0 | 0 | 1% | [22 empty] | 0 | 1 | 0 | 0 | 0.4 | 16 | 20 | 4
240206 | 상용 초속경시멘트 혼입 | A75-QC25 | 240206-A75-QC25 | 2023.12 | 21 | 세아 | 시멘트 | 47.46 | 27.91 | 8.34 | 0.68 | 4.12 | 6.1 | 5.39 | 3.23 | 10.655 | 2.97 | 5998 | 1 | 0 | 0 | 25 | 1 | 0 | 0 | 0 | 0 | 1% | [22 empty] | 0 | 0 | 1 | 0 | 0.5 | 21 | 30 | 9 |  | 277.5 | 16.8 |  | 25.3 | 28.4 | 42.8
231213 | 지연제별 응결 실험 | 34 | 231213-34 | 2023.01 | 34 | 세아 | 시멘트 | 46.65 | 30.73 | 7.78 | 0.56 | 4.7 | 7.6 | 1.98 | 2.84 | 5.12 | 2.93 | 6152 | 1 | 0 | 0 | 25 | 0 | 0 | 1 | 0 | 0 | 0.3% | 1 | 0 | 0 | 0 | 0.5% | 0 | 0 | 0 | 0 | 1 | 0 | 0 | 0 | 0 | 0 | 0 | 1% | [5 empty] | 0 | 1 | 0 | 0 | 0.4 | 124 | 134 | 10
240806 | 다양한 시료 활용 응결 | 07 | 240806-07 | 2023.12 | 7 | 세아 | 시멘트 | 47.46 | 27.91 | 8.34 | 0.68 | 4.12 | 6.1 | 5.39 | 3.23 | 7.394 | 2.97 | 5998 | 1 | 0 | 0 | 25 | 1 | 0 | 0 | 0 | 0 | 1% | [5 empty] | 0 | 0 | 1 | 0 | 0 | 0 | 0 | 0 | 0 | 0 | 0 | 1% |  |  | 1 | 0 | 0.1% | 0 | 0 | 1 | 0 | 0.5 | 10 | 16 | 6 |  |  | 30.3 | 38.2
240206 | 상용 초속경시멘트 혼입 | SS90-QB10 | 240206-SS90-QB10 | 2023.12 | 8 | 세아 | 시멘트 | 47.46 | 27.91 | 8.34 | 0.68 | 4.12 | 6.1 | 5.39 | 3.23 | 7.394 | 2.97 | 5998 | 1 | 0 | 0 | 25 | 1 | 0 | 0 | 0 | 0 | 1% | [22 empty] | 0 | 0 | 1 | 0 | 0.5 | 17 | 22 | 5 |  | 285 | 18.4 |  | 30 | 39.1 | 51.1
230718 | 특수강 석고 혼입률 실험 | 25 | 230718-25 | 2023.07 | 12 | 현대 | 시멘트 | 51.03 | 27.48 | 11.34 | 1.68 | 1.28 | 5.16 | 2.03 | 2.8 | 8.877 | 2.954 | 6155 | 0 | 0 | 1 | 40 | [6 empty] | 1 | 0 | 0 | 0 | 1% | [17 empty] | 0 | 0 | 1 | 0 | 0.5 |  |  |  |  | 210 | 8.43046875 |  | 34.68542 | 41.48958 | 52.6109375 | 60.8953125 | 66.55417 | 73.47083
240708 | 탄산나트륨 활용 | 07 | 240708-07 | 2023.12 | 7 | 세아 | 시멘트 | 47.46 | 27.91 | 8.34 | 0.68 | 4.12 | 6.1 | 5.39 | 3.23 | 7.394 | 2.97 | 5998 | 1 | 0 | 0 | 25 | [6 empty] | 0 | 0 | 1 | 0 | 1.5% | [14 empty] | 1 | 0 | 0.1% | 0 | 1 | 0 | 0 | 0.4 | 3 | 8 | 5
230111 | 특수강 응결 | 07 | 230111-07 | 2022.1 | 3 | 현대 | 시멘트 | 50.43 | 27.52 | 11.81 | 1.51 | 1.04 | 5.04 | 2.65 | 2.7 | 9.854 | 2.936 | 5078 | 0 | 0 | 1 | 30 | [6 empty] | 1 | 0 | 0 | 0 | 1% | [17 empty] | 0 | 1 | 0 | 0 | 0.4 | 22 | 32 | 10
231213 | 지연제별 응결 실험 | 11 | 231213-11 | 2023.01 | 11 | 세아 | 시멘트 | 46.65 | 30.73 | 7.78 | 0.56 | 4.7 | 7.6 | 1.98 | 2.84 | 5.12 | 2.93 | 6152 | 1 | 0 | 0 | 25 | [6 empty] | 1 | 0 | 0 | 0 | 0.4% | 0 | 0 | 0 | 0 | 1 | 0 | 0 | 0 | 0 | 0 | 0 | 1% | [5 empty] | 0 | 1 | 0 | 0 | 0.4 | 9 | 11 | 2
230804 | 붕산실험 | 04 | 230804-04 | 2023.01 | 4 | 세아 | 시멘트 | 46.65 | 30.73 | 7.78 | 0.56 | 4.7 | 7.6 | 1.98 | 2.84 | 5.12 | 2.93 | 6152 | 1 | 0 | 0 | 25 | [6 empty] | 0 | 1 | 0 | 0 | 0.3% | 0 | 0 | 0 | 0 | 1 | 0 | 0 | 0 | 0 | 0 | 0 | 1% | [5 empty] | 0 | 0 | 1 | 0 | 0.5 |  |  |  |  | 200 | 31 |  | 48.8 | 57 | 63.1
250207 | 세아 H2S 발생량 확인 | 06 | 250207-06 | 2024.11 | 6 | 세아 | 시멘트 | 49.1 | 27.28 | 11.62 | 1.18 | 4.29 | 5.42 | 1.11 | 3.36 | 12.26 | 2.97 | 5.858 | 1 | 0 | 0 | 25 | 1 | 0 | 0 | 0 | 0 | 1% | [5 empty] | 1 | 0 | 0 | 0 | 0 | 0 | 0 | 0 | 0 | 0 | 0 | 0.5% | 1 | 0.05% | 1 | 0 | 0.1% | 0 | 1 | 0 | 0 | 0.4 |  |  |  | 31
231213 | 지연제별 응결 실험 | 14 | 231213-14 | 2023.01 | 14 | 세아 | 시멘트 | 46.65 | 30.73 | 7.78 | 0.56 | 4.7 | 7.6 | 1.98 | 2.84 | 5.12 | 2.93 | 6152 | 1 | 0 | 0 | 25 | [6 empty] | 1 | 0 | 0 | 0 | 1% | 0 | 0 | 0 | 0 | 1 | 0 | 0 | 0 | 0 | 0 | 0 | 1% | [5 empty] | 0 | 1 | 0 | 0 | 0.4 | 60 | 69 | 9
240206 | 상용 초속경시멘트 혼입 | U80-QB20 | 240206-U80-QB20 | 2023.12 | 4 | 세아 | 시멘트 | 47.46 | 27.91 | 8.34 | 0.68 | 4.12 | 6.1 | 5.39 | 3.23 | 7.394 | 2.97 | 5998 | 1 | 0 | 0 | 25 | 1 | 0 | 0 | 0 | 0 | 1% | [22 empty] | 0 | 0 | 1 | 0 | 0.5 | 6 | 13 | 7 |  | 260 | 18.1 |  | 31 | 37 | 48.3
250221 | 세아 입도별 H2S 측정 | 10 | 250221-10 | 2024.11 | 10 | 세아 | 시멘트 | 49.1 | 27.28 | 11.62 | 1.18 | 4.29 | 5.42 | 1.11 | 1.94 | 12.26 | 2.97 | 5.858 | 1 | 0 | 0 | 25 | 1 | 0 | 0 | 0 | 0 | 1% | [5 empty] | 1 | 0 | 0 | 0 | 0 | 0 | 0 | 0 | 0 | 0 | 0 | 1% | 1 | 0.05% | 1 | 0 | 0.1% | 0 | 1 | 0 | 0 | 0.4 | 0 | 0 | 0 | 10
240709 | 지연제 및 유동화제 함량에 따른 실험 | 09 | 240709-09 | 2024.06 | 9 | 현대 | 시멘트 | 49.11 | 25.67 | 9.04 | 5.37 | 0.46 | 6.52 | 3.83 | 4.3 | 7.526 | 3 | 5987 | 1 | 0 | 0 | 25 | 1 | 0 | 0 | 0 | 0 | 1.5% | 1 | 0 | 0 | 0 | 0.5% | [14 empty] | 1 | 1 | 1.5% | 0 | 0 | 1 | 0 | 0.5 |  |  |  |  | 205 | 13.9
240206 | 상용 초속경시멘트 혼입 | Z80-QB20 | 240206-Z80-QB20 | 2023.12 | 14 | 세아 | 시멘트 | 47.46 | 27.91 | 8.34 | 0.68 | 4.12 | 6.1 | 5.39 | 3.23 | 7.394 | 2.97 | 5998 | 1 | 0 | 0 | 25 | 1 | 0 | 0 | 0 | 0 | 1% | [22 empty] | 0 | 0 | 1 | 0 | 0.5 | 60 | 80 | 20 |  | 257.5 | 1.6 |  | 28.7 | 46.2 | 58.5
240206 | 상용 초속경시멘트 혼입 | Z70-QB30 | 240206-Z70-QB30 | 2023.12 | 15 | 세아 | 시멘트 | 47.46 | 27.91 | 8.34 | 0.68 | 4.12 | 6.1 | 5.39 | 3.23 | 7.394 | 2.97 | 5998 | 1 | 0 | 0 | 25 | 1 | 0 | 0 | 0 | 0 | 1% | [22 empty] | 0 | 0 | 1 | 0 | 0.5 | 51 | 71 | 20 |  | 257.5 | 0.4 |  | 31.9 | 40 | 60.5
231213 | 지연제별 응결 실험 | 56 | 231213-56 | 2023.01 | 56 | 세아 | 시멘트 | 46.65 | 30.73 | 7.78 | 0.56 | 4.7 | 7.6 | 1.98 | 2.84 | 5.12 | 2.93 | 6152 | 1 | 0 | 0 | 25 | 0 | 1 | 0 | 0 | 0 | 0.5% | 1 | 0 | 0 | 0 | 0.5% | 0 | 0 | 0 | 0 | 1 | 0 | 0 | 0 | 0 | 0 | 0 | 1% | [5 empty] | 0 | 1 | 0 | 0 | 0.4 | 107 | 125 | 18
231023 | 9월 이차정련 응결 | 06 | 231023-06 | 2023.09 | 2 | 현대 | 시멘트 | 43.95 | 24.07 | 10.81 | 3.19 | 0.74 | 9.05 | 8.19 | 4.4 | 7.556 | 3.3 | 6285 | 1 | 0 | 0 | 20 | [6 empty] | 1 | 0 | 0 | 0 | 1% | [17 empty] | 0 | 0 | 1 | 0 | 0.5 | 18 | 23 | 5 |  | 202.5 | 31.1 |  | 48.8 | 57.6 | 54.5
230720 | 이차정련 석고 혼입률에 따른 응결 | 18 | 230720-18 | 2023.07 | 18 | 현대 | 시멘트 | 49.51 | 23.98 | 9.87 | 7.26 | 0.4 | 4.66 | 4.32 | 4.4 | 10.746 | 2.905 | 5953 | 1 | 0 | 0 | 35 | [6 empty] | 1 | 0 | 0 | 0 | 2% | [17 empty] | 0 | 1 | 0 | 0 | 0.4 | 58 | 65 | 7
231213 | 지연제별 응결 실험 | 24 | 231213-24 | 2023.01 | 24 | 세아 | 시멘트 | 46.65 | 30.73 | 7.78 | 0.56 | 4.7 | 7.6 | 1.98 | 2.84 | 5.12 | 2.93 | 6152 | 1 | 0 | 0 | 25 | 0 | 0 | 1 | 0 | 0 | 0.1% | 1 | 0 | 0 | 0 | 0.5% | 0 | 0 | 0 | 0 | 1 | 0 | 0 | 0 | 0 | 0 | 0 | 1% | [5 empty] | 0 | 1 | 0 | 0 | 0.4 | 107 | 122 | 15
230804 | 붕산실험 | 08 | 230804-08 | 2023.01 | 8 | 세아 | 시멘트 | 46.65 | 30.73 | 7.78 | 0.56 | 4.7 | 7.6 | 1.98 | 2.84 | 5.12 | 2.93 | 6152 | 1 | 0 | 0 | 25 | [6 empty] | 1 | 0 | 0 | 0 | 1% | 0 | 0 | 0 | 0 | 1 | 0 | 0 | 0 | 0 | 0 | 0 | 1% | [5 empty] | 0 | 0 | 1 | 0 | 0.5 |  |  |  |  | 207.5 | 30.2 |  | 48.6 | 55.6 | 62.4
230321 | ALC 실험-기포율(60%) | 08 | 230321-08 | 2023.01 | 8 | 세아 | 기포콘크리트 | 46.65 | 30.73 | 7.78 | 0.56 | 4.7 | 7.6 | 1.98 | 2.84 | 5.12 | 2.93 | 6152 | 1 | 0 | 0 | 25 | [6 empty] | 1 | 0 | 0 | 0 | 1.5% | [14 empty] | 0 | 1 | 1.5% | 0 | 1 | 0 | 0 | 0.4 |  |  |  |  | 180 | 0.6 |  | 1.3 | 1.5 | 1.5
240812 | 지연제 함량에 따른 응결 | 03 | 240812-03 | 2023.12 | 3 | 세아 | 시멘트 | 47.46 | 27.91 | 8.34 | 0.68 | 4.12 | 6.1 | 5.39 | 3.23 | 7.394 | 2.97 | 5998 | 1 | 0 | 0 | 25 | 1 | 0 | 0 | 0 | 0 | 1% | [5 empty] | 0 | 0 | 0 | 0 | 0 | 0 | 0 | 1 | 0 | 0 | 0 | 2% |  |  | 1 | 0 | 0.1% | 0 | 1 | 0 | 0 | 0.4 | 32 | 39 | 7
221206 | 이차정련 탈황이수석고 혼입률 실험 | 02 | 221206-02 | 2022.1 | 2 | 현대 | 시멘트 | 51.65 | 28.93 | 11.68 | 0.96 | 0.64 | 3.14 | 3 | 4.2 | 9.723 | 2.941 | 5101 | 0 | 0 | 1 | 20 | [6 empty] | 1 | 0 | 0 | 0 | 2% | [17 empty] | 0 | 0 | 1 | 0 | 0.5 |  |  |  |  | 207.5 | 16.3 |  | 45.64792 | 51.02917 | 55.1
250207 | 세아 H2S 발생량 확인 | 07 | 250207-07 | 2024.11 | 7 | 세아 | 시멘트 | 49.1 | 27.28 | 11.62 | 1.18 | 4.29 | 5.42 | 1.11 | 3.36 | 12.26 | 2.97 | 5.858 | 1 | 0 | 0 | 25 | 1 | 0 | 0 | 0 | 0 | 1% | [5 empty] | 1 | 0 | 0 | 0 | 0 | 0 | 0 | 0 | 0 | 0 | 0 | 1% | 1 | 0.05% | 1 | 0 | 0.1% | 0 | 1 | 0 | 0 | 0.4 |  |  |  | 28
240708 | 탄산나트륨 활용 | 04 | 240708-04 | 2023.12 | 4 | 세아 | 시멘트 | 47.46 | 27.91 | 8.34 | 0.68 | 4.12 | 6.1 | 5.39 | 3.23 | 7.394 | 2.97 | 5998 | 1 | 0 | 0 | 25 | 0 | 0 | 0 | 1 | 0 | 2% | [19 empty] | 1 | 0 | 0.1% | 0 | 0 | 1 | 0 | 0.5 | 3 | 7 | 4 |  |  | 25.7
231108 | 11월-2 이차정련 응결 | 11 | 231108-11 | 2023.11-2 | 3 | 현대 | 시멘트 | 49.7 | 28.5 | 9.68 | 4.87 | 0.555 | 2.95 | 3.745 | 4.9 | 7.841 | 2.9 | 6041 | 1 | 0 | 0 | 25 | [6 empty] | 1 | 0 | 0 | 0 | 1% | [17 empty] | 0 | 0 | 1 | 0 | 0.5 | 39 | 78 | 39 |  | 192.5 | 1.5 |  | 36.8 | 47.5 | 58.4
240814 | 황산아연 첨가방식-H2S | 04 | 240814-04 | 2023.12 | 4 | 세아 | 시멘트 | 47.46 | 27.91 | 8.34 | 0.68 | 4.12 | 6.1 | 5.39 | 3.23 | 7.394 | 2.97 | 5998 | 1 | 0 | 0 | 25 | [6 empty] | 1 | 0 | 0 | 0 | 0.5% | 1 | 0 | 0 | 0 | 0 | 0 | 0 | 0 | 0 | 0 | 0 | 1% |  |  | 1 | 0 | 0.1% | 0 | 1 | 0 | 0 | 0.4 |  |  |  | 52
210802 | H2S 저감 실험 | 02 | 210802-02 | 2021.04 | 2 | 세아 | 시멘트 | 50.1 | 29.3 | 8.2 | 1.6 | 3.9 | 5.6 | 1.3 | 3.18 | 5.33 | 2.91 | 6045 | 1 | 0 | 0 | 25 | [6 empty] | 1 | 0 | 0 | 0 | 1% | 0 | 0 | 0 | 0 | 1 | 0 | 0 | 0 | 0 | 0 | 0 | 1% | [5 empty] | 0 | 0 | 1 | 0 | 0.5 |  |  |  | 92 | 225 | 45.5 |  | 51.6 | 56.8 | 60.2
240722 | CSA 혼입률에 따른 개방시간 강도-CSA0 | 01 | 240722-01 | 2024.06 | 1 | 현대 | 시멘트 | 49.11 | 25.67 | 9.04 | 5.37 | 0.46 | 6.52 | 3.83 | 4.3 | 7.526 | 3 | 5987 | 1 | 0 | 0 | 25 | 1 | 0 | 0 | 1 | 0 | 2% | 1 | 0 | 0 | 0 | 0.5% | [17 empty] | 0 | 0 | 1 | 0 | 0.5 |  |  |  |  | 237.5 | 15.9 | 22.9 | 35.6 | 43 | 55.7
230406 | ALC 실험-기포율(60%) | 03 | 230406-03 | 2023.01 | 3 | 세아 | 기포콘크리트 | 46.65 | 30.73 | 7.78 | 0.56 | 4.7 | 7.6 | 1.98 | 2.84 | 5.12 | 2.93 | 6152 | 1 | 0 | 0 | 25 | [6 empty] | 1 | 0 | 0 | 0 | 1% | [14 empty] | 0 | 1 | 2% | 1 | 0 | 0 | 0 | 0.35 |  |  |  |  | 170 | 2.6 |  | 4.2 | 4.5 | 5.3
240206 | 상용 초속경시멘트 혼입 | U70-QB30 | 240206-U70-QB30 | 2023.12 | 5 | 세아 | 시멘트 | 47.46 | 27.91 | 8.34 | 0.68 | 4.12 | 6.1 | 5.39 | 3.23 | 7.394 | 2.97 | 5998 | 1 | 0 | 0 | 25 | 1 | 0 | 0 | 0 | 0 | 1% | [22 empty] | 0 | 0 | 1 | 0 | 0.5 | 5 | 12 | 7 |  | 272.5 | 11.4 |  | 20.3 | 26.4 | 35
231108 | 11월 특수강 응결 | 18 | 231108-18 | 2023.11 | 2 | 현대 | 시멘트 | 51.2 | 29.8 | 12 | 0.55 | 1.44 | 3.43 | 1.58 | 3.1 | 7.214 | 2.8 | 6208 | 1 | 0 | 0 | 20 | [6 empty] | 1 | 0 | 0 | 0 | 1% | [17 empty] | 0 | 0 | 1 | 0 | 0.5 | 10 | 15 | 5 |  | 170 | 26.9 |  | 48 | 54.4 | 64.1
240812 | 지연제 함량에 따른 응결 | 15 | 240812-15 | 2023.12 | 15 | 세아 | 시멘트 | 47.46 | 27.91 | 8.34 | 0.68 | 4.12 | 6.1 | 5.39 | 3.23 | 7.394 | 2.97 | 5998 | 1 | 0 | 0 | 25 | 1 | 0 | 0 | 0 | 0 | 2% | [5 empty] | 0 | 0 | 0 | 0 | 0 | 0 | 0 | 0 | 0 | 0 | 0 | 0% |  |  | 1 | 0 | 0.1% | 0 | 0 | 1 | 0 | 0.5 | 61 | 69 | 8 | 249 |  | 19.8 | 24.9
240612 | 지연제 종류,함량 응결 | 18 | 240612-18 | 2023.12 | 18 | 세아 | 시멘트 | 47.46 | 27.91 | 8.34 | 0.68 | 4.12 | 6.1 | 5.39 | 3.23 | 7.394 | 2.97 | 5998 | 1 | 0 | 0 | 25 | 0 | 0 | 1 | 0 | 0 | 0.2% | 1 | 0 | 0 | 0 | 1% | [14 empty] | 1 | 0 | 0.1% | 0 | 1 | 0 | 0 | 0.4 | 19 | 38 | 19
240612 | 지연제 종류,함량 응결 | 14 | 240612-14 | 2023.12 | 14 | 세아 | 시멘트 | 47.46 | 27.91 | 8.34 | 0.68 | 4.12 | 6.1 | 5.39 | 3.23 | 7.394 | 2.97 | 5998 | 1 | 0 | 0 | 25 | 0 | 0 | 1 | 0 | 0 | 0.05% | 1 | 0 | 0 | 0 | 0.5% | [14 empty] | 1 | 0 | 0.1% | 0 | 1 | 0 | 0 | 0.4 | 13 | 16 | 3
231213 | 지연제별 응결 실험 | 39 | 231213-39 | 2023.01 | 39 | 세아 | 시멘트 | 46.65 | 30.73 | 7.78 | 0.56 | 4.7 | 7.6 | 1.98 | 2.84 | 5.12 | 2.93 | 6152 | 1 | 0 | 0 | 25 | 0 | 1 | 0 | 0 | 0 | 0.4% | [5 empty] | 0 | 0 | 0 | 0 | 1 | 0 | 0 | 0 | 0 | 0 | 0 | 1% | [5 empty] | 0 | 1 | 0 | 0 | 0.4 | 7 | 9 | 2
210713 | 석고종류 실험 | 04 | 210713-04 | 2021.04 | 4 | 세아 | 시멘트 | 49.07 | 29.81 | 7.83 | 1.94 | 3.44 | 6.36 | 1.55 | 3.18 | 5.45 | 2.91 | 5994 | 1 | 0 | 0 | 25 | [6 empty] | 1 | 0 | 0 | 0 | 1.5% | 0 | 0 | 0 | 1 | 0 | 0 | 0 | 0 | 0 | 0 | 0 | 0.7% | [5 empty] | 0 | 0 | 1 | 0 | 0.5 |  |  |  | 137 | 220 | 46 |  | 60 | 67 | 66
240206 | 상용 초속경시멘트 혼입 | Z75-QC25 | 240206-Z75-QC25 | 2023.12 | 16 | 세아 | 시멘트 | 47.46 | 27.91 | 8.34 | 0.68 | 4.12 | 6.1 | 5.39 | 3.23 | 10.655 | 2.97 | 5998 | 1 | 0 | 0 | 25 | 1 | 0 | 0 | 0 | 0 | 1% | [22 empty] | 0 | 0 | 1 | 0 | 0.5 | 52 | 74 | 22 |  | 245 | 4 |  | 35.3 | 50.4 | 58.5
210624 | H2O2 첨가량 실험 | 01 | 210624-01 | 2021.04 | 1 | 세아 | 시멘트 | 49.07 | 29.81 | 7.83 | 1.94 | 3.44 | 6.36 | 1.55 | 3.18 | 5.45 | 2.91 | 5994 | 1 | 0 | 0 | 25 | [6 empty] | 1 | 0 | 0 | 0 | 1% | 0 | 0 | 0 | 0 | 0 | 0 | 0 | 0 | 0 | 0 | 0 | 0% | [5 empty] | 0 | 0 | 1 | 0 | 0.5 |  |  |  | 137 | 222.5 | 29 |  | 38.9 | 33.6 | 53
231213 | 지연제별 응결 실험 | 27 | 231213-27 | 2023.01 | 27 | 세아 | 시멘트 | 46.65 | 30.73 | 7.78 | 0.56 | 4.7 | 7.6 | 1.98 | 2.84 | 5.12 | 2.93 | 6152 | 1 | 0 | 0 | 25 | 0 | 0 | 1 | 0 | 0 | 0.2% | 1 | 0 | 0 | 0 | 0.3% | 0 | 0 | 0 | 0 | 1 | 0 | 0 | 0 | 0 | 0 | 0 | 1% | [5 empty] | 0 | 1 | 0 | 0 | 0.4 | 41 | 49 | 8
250207 | 세아 H2S 발생량 확인 | 10 | 250207-10 | 2024.11 | 10 | 세아 | 시멘트 | 49.1 | 27.28 | 11.62 | 1.18 | 4.29 | 5.42 | 1.11 | 3.36 | 12.26 | 2.97 | 5.858 | 1 | 0 | 0 | 25 | 1 | 0 | 0 | 0 | 0 | 1% | [5 empty] | 0 | 0 | 0 | 0 | 1 | 0 | 0 | 0 | 0 | 0 | 0 | 1% | 1 | 0.05% | 1 | 0 | 0.1% | 0 | 1 | 0 | 0 | 0.4 |  |  |  | 12
231213 | 지연제별 응결 실험 | 51 | 231213-51 | 2023.01 | 51 | 세아 | 시멘트 | 46.65 | 30.73 | 7.78 | 0.56 | 4.7 | 7.6 | 1.98 | 2.84 | 5.12 | 2.93 | 6152 | 1 | 0 | 0 | 25 | 0 | 1 | 0 | 0 | 0 | 0.3% | 1 | 0 | 0 | 0 | 0.1% | 0 | 0 | 0 | 0 | 1 | 0 | 0 | 0 | 0 | 0 | 0 | 1% | [5 empty] | 0 | 1 | 0 | 0 | 0.4 | 17 | 23 | 6
210720 | 천연이수석고 함량실험 | 02 | 210720-02 | 2021.04 | 2 | 세아 | 시멘트 | 50.1 | 29.3 | 8.2 | 1.6 | 3.9 | 5.6 | 1.3 | 3.18 | 5.33 | 2.91 | 6045 | 0 | 0 | 1 | 32 | [6 empty] | 1 | 0 | 0 | 0 | 1.5% | 0 | 0 | 0 | 1 | 0 | 0 | 0 | 0 | 0 | 0 | 0 | 1% | [5 empty] | 0 | 0 | 1 | 0 | 0.5 |  |  |  |  | 245 | 10.2 |  | 42.8 | 52.5 | 57.9
240612 | 지연제 종류,함량 응결 | 05 | 240612-05 | 2023.12 | 5 | 세아 | 시멘트 | 47.46 | 27.91 | 8.34 | 0.68 | 4.12 | 6.1 | 5.39 | 3.23 | 7.394 | 2.97 | 5998 | 1 | 0 | 0 | 25 | 1 | 0 | 0 | 0 | 0 | 1% | 1 | 0 | 0 | 0 | 1.5% | [14 empty] | 1 | 0 | 0.1% | 0 | 1 | 0 | 0 | 0.4 | 62 | 72 | 10
210720 | 천연이수석고 함량실험 | 01 | 210720-01 | 2021.04 | 1 | 세아 | 시멘트 | 50.1 | 29.3 | 8.2 | 1.6 | 3.9 | 5.6 | 1.3 | 3.18 | 5.33 | 2.91 | 6045 | 0 | 0 | 1 | 30 | [6 empty] | 1 | 0 | 0 | 0 | 1.5% | 0 | 0 | 0 | 1 | 0 | 0 | 0 | 0 | 0 | 0 | 0 | 1% | [5 empty] | 0 | 0 | 1 | 0 | 0.5 |  |  |  |  | 245 | 10.4 |  | 45.4 | 51.5 | 56.4
210624 | H2O2 첨가량 실험 | 03 | 210624-03 | 2021.04 | 3 | 세아 | 시멘트 | 49.07 | 29.81 | 7.83 | 1.94 | 3.44 | 6.36 | 1.55 | 3.18 | 5.45 | 2.91 | 5994 | 1 | 0 | 0 | 25 | [6 empty] | 1 | 0 | 0 | 0 | 1% | 0 | 0 | 0 | 1 | 0 | 0 | 0 | 0 | 0 | 0 | 0 | 0.7% | [5 empty] | 0 | 0 | 1 | 0 | 0.5 |  |  |  | 65 | 212.5 | 26.1 |  | 37.9 | 36 | 60.5
210716 | CA-CS 혼입 실험 | CA50-CS50 | 210716-CA50-CS50 | 2021.04 | 5 | 세아 | 시멘트 | 50.1 | 29.3 | 8.2 | 1.6 | 3.9 | 5.6 | 1.3 | 3.18 | 5.33 | 2.91 | 6045 | 1 | 0 | 0 | 25 | [6 empty] | 1 | 0 | 0 | 0 | 1.2% | 0 | 0 | 0 | 1 | 0 | 0 | 0 | 0 | 0 | 0 | 0 | 1% | [5 empty] | 0 | 0 | 1 | 0 | 0.5 |  |  |  | 83 | 235 | 29.1 |  | 39.8 | 38.4 | 36.3
231023 | 8월 특수강 응결 | 10 | 231023-10 | 2023.08 | 2 | 현대 | 시멘트 | 49.21 | 29.58 | 11.44 | 1.1 | 1.99 | 4.75 | 1.93 | 3.2 | 7.842 | 2.9 | 6245 | 1 | 0 | 0 | 20 | [6 empty] | 1 | 0 | 0 | 0 | 1% | [17 empty] | 0 | 0 | 1 | 0 | 0.5 | 0 | 0 | 0 |  | 215 | 13.9 |  | 24.1 | 29.3 | 39.9
230720 | 이차정련 석고 혼입률에 따른 응결 | 25 | 230720-25 | 2023.07 | 25 | 현대 | 시멘트 | 49.51 | 23.98 | 9.87 | 7.26 | 0.4 | 4.66 | 4.32 | 4.4 | 10.746 | 2.905 | 5953 | 0 | 0 | 1 | 40 | [6 empty] | 1 | 0 | 0 | 0 | 2% | [17 empty] | 0 | 1 | 0 | 0 | 0.4 | 88 | 105 | 17
240806 | 다양한 시료 활용 응결 | 06 | 240806-06 | 2023.12 | 6 | 세아 | 시멘트 | 47.46 | 27.91 | 8.34 | 0.68 | 4.12 | 6.1 | 5.39 | 3.23 | 7.394 | 2.97 | 5998 | 1 | 0 | 0 | 25 | 1 | 0 | 0 | 0 | 0 | 1% | [5 empty] | 0 | 0 | 0 | 0 | 0 | 0 | 0 | 1 | 0 | 0 | 0 | 2% |  |  | 1 | 0 | 0.1% | 0 | 0 | 1 | 0 | 0.5 | 13 | 17 | 4 |  |  | 38.3 | 39.2
221108 | 특수강 탈황이수석고 혼입률 실험 | 07 | 221108-07 | 2022.1 | 7 | 현대 | 시멘트 | 50.43 | 27.52 | 11.81 | 1.51 | 1.04 | 5.04 | 2.65 | 2.7 | 7.865 | 2.936 | 6104 | 0 | 0 | 1 | 30 | [6 empty] | 1 | 0 | 0 | 0 | 2% | [17 empty] | 0 | 0 | 1 | 0 | 0.5 |  |  |  |  | 220 | 2.5 |  | 4.5 | 4.8 | 7.3
210720 | 천연이수석고 함량실험 | 05 | 210720-05 | 2021.04 | 5 | 세아 | 시멘트 | 50.1 | 29.3 | 8.2 | 1.6 | 3.9 | 5.6 | 1.3 | 3.18 | 5.33 | 2.91 | 6045 | 0 | 0 | 1 | 38 | [6 empty] | 1 | 0 | 0 | 0 | 1.5% | 0 | 0 | 0 | 1 | 0 | 0 | 0 | 0 | 0 | 0 | 0 | 1% | [5 empty] | 0 | 0 | 1 | 0 | 0.5 |  |  |  |  | 250 | 9.1 |  | 42.5 | 50.4 | 58.9
230720 | 특수강 석고 혼입률에 따른 응결 | 34 | 230720-34 | 2023.07 | 8 | 현대 | 시멘트 | 51.03 | 27.48 | 11.34 | 1.68 | 1.28 | 5.16 | 2.03 | 2.8 | 8.877 | 2.954 | 6155 | 0 | 1 | 0 | 25 | [6 empty] | 1 | 0 | 0 | 0 | 2% | [17 empty] | 0 | 1 | 0 | 0 | 0.4 | 53 | 71 | 18
221102 | 특수강 환원슬래그 응결 | 21 | 221102-21 | 2022.1 | 5 | 현대 | 시멘트 | 50.43 | 27.52 | 11.81 | 1.51 | 1.04 | 5.04 | 2.65 | 2.7 | 9.854 | 2.936 | 5078 | 1 | 0 | 0 | 25 | [6 empty] | 1 | 0 | 0 | 0 | 0.5% | [17 empty] | 0 | 1 | 0 | 0 | 0.4 | 1 | 8 | 7
230411 | 황화철 실험 | 02 | 230411-02 | 2023.01 | 2 | 세아 | 시멘트 | 46.65 | 30.73 | 7.78 | 0.56 | 4.7 | 7.6 | 1.98 | 2.84 | 5.12 | 2.93 | 6152 | 1 | 0 | 0 | 25 | [6 empty] | 1 | 0 | 0 | 0 | 1% | 0 | 0 | 0 | 0 | 0 | 0 | 1 | 0 | 0 | 0 | 0 | 1% | [5 empty] | 0 | 0 | 1 | 0 | 0.5 |  |  |  | 101 | 187.5 | 40.8 |  | 47.2 | 49.2 | 57.9
230720 | 이차정련 석고 혼입률에 따른 응결 | 07 | 230720-07 | 2023.07 | 7 | 현대 | 시멘트 | 49.51 | 23.98 | 9.87 | 7.26 | 0.4 | 4.66 | 4.32 | 4.4 | 10.746 | 2.905 | 5953 | 0 | 1 | 0 | 20 | [6 empty] | 1 | 0 | 0 | 0 | 2% | [17 empty] | 0 | 1 | 0 | 0 | 0.4 | 55 | 65 | 10
230720 | 이차정련 석고 혼입률에 따른 응결 | 26 | 230720-26 | 2023.07 | 26 | 현대 | 시멘트 | 49.51 | 23.98 | 9.87 | 7.26 | 0.4 | 4.66 | 4.32 | 4.4 | 10.746 | 2.905 | 5953 | 0 | 0 | 1 | 45 | [6 empty] | 1 | 0 | 0 | 0 | 2% | [17 empty] | 0 | 1 | 0 | 0 | 0.4 | 99 | 119 | 20
231213 | 지연제별 응결 실험 | 54 | 231213-54 | 2023.01 | 54 | 세아 | 시멘트 | 46.65 | 30.73 | 7.78 | 0.56 | 4.7 | 7.6 | 1.98 | 2.84 | 5.12 | 2.93 | 6152 | 1 | 0 | 0 | 25 | 0 | 1 | 0 | 0 | 0 | 0.3% | 1 | 0 | 0 | 0 | 0.4% | 0 | 0 | 0 | 0 | 1 | 0 | 0 | 0 | 0 | 0 | 0 | 1% | [5 empty] | 0 | 1 | 0 | 0 | 0.4 | 73 | 85 | 12
240711 | 탄산나트륨 혼입 응결 | 06 | 240711-06 | 2024.06 | 3 | 현대 | 시멘트 | 49.11 | 25.67 | 9.04 | 5.37 | 0.46 | 6.52 | 3.83 | 4.3 | 7.526 | 3 | 5987 | 1 | 0 | 0 | 25 | 0 | 0 | 0 | 1 | 0 | 1% | 1 | 0 | 0 | 0 | 1% | [17 empty] | 0 | 1 | 0 | 0 | 0.4 | 27 | 49 | 22
240812 | 지연제 함량에 따른 응결 | 17 | 240812-17 | 2023.12 | 17 | 세아 | 시멘트 | 47.46 | 27.91 | 8.34 | 0.68 | 4.12 | 6.1 | 5.39 | 3.23 | 7.394 | 2.97 | 5998 | 1 | 0 | 0 | 25 | 1 | 0 | 0 | 0 | 0 | 2% | [5 empty] | 0 | 0 | 0 | 0 | 0 | 0 | 0 | 1 | 0 | 0 | 0 | 2% |  |  | 1 | 0 | 0.1% | 0 | 0 | 1 | 0 | 0.5 | 58 | 69 | 11 | 309 |  | 23.9 | 28.7
231213 | 지연제별 응결 실험 | 44 | 231213-44 | 2023.01 | 44 | 세아 | 시멘트 | 46.65 | 30.73 | 7.78 | 0.56 | 4.7 | 7.6 | 1.98 | 2.84 | 5.12 | 2.93 | 6152 | 1 | 0 | 0 | 25 | 0 | 1 | 0 | 0 | 0 | 0.1% | 1 | 0 | 0 | 0 | 0.4% | 0 | 0 | 0 | 0 | 1 | 0 | 0 | 0 | 0 | 0 | 0 | 1% | [5 empty] | 0 | 1 | 0 | 0 | 0.4 | 32 | 36 | 4
250221 | 세아 입도별 H2S 측정 | 06 | 250221-06 | 2024.11 | 6 | 세아 | 시멘트 | 49.1 | 27.28 | 11.62 | 1.18 | 4.29 | 5.42 | 1.11 | 3.36 | 12.26 | 2.97 | 5.858 | 1 | 0 | 0 | 25 | 1 | 0 | 0 | 0 | 0 | 1% | [5 empty] | 1 | 0 | 0 | 0 | 0 | 0 | 0 | 0 | 0 | 0 | 0 | 1% | 1 | 0.05% | 1 | 0 | 0.1% | 0 | 1 | 0 | 0 | 0.4 | 5 | 9 | 4 | 21
240718 | CSA 혼입률에 따른 이차정련 응결-CSA10 | 04 | 240718-04 | 2024.06 | 4 | 현대 | 시멘트 | 49.11 | 25.67 | 9.04 | 5.37 | 0.46 | 6.52 | 3.83 | 4.3 | 7.526 | 3 | 5987 | 1 | 0 | 0 | 25 | 1 | 0 | 0 | 0 | 0 | 1% | [22 empty] | 0 | 1 | 0 | 0 | 0.4 | 25 | 31 | 6
240206 | 상용 초속경시멘트 혼입 | SS75-QC25 | 240206-SS75-QC25 | 2023.12 | 11 | 세아 | 시멘트 | 47.46 | 27.91 | 8.34 | 0.68 | 4.12 | 6.1 | 5.39 | 3.23 | 10.655 | 2.97 | 5998 | 1 | 0 | 0 | 25 | 1 | 0 | 0 | 0 | 0 | 1% | [22 empty] | 0 | 0 | 1 | 0 | 0.5 | 32 | 40 | 8 |  | 222.5 | 0.9 |  | 20.6 | 33.3 | 41.8
210720 | 천연이수석고 함량실험 | 06 | 210720-06 | 2021.04 | 6 | 세아 | 시멘트 | 50.1 | 29.3 | 8.2 | 1.6 | 3.9 | 5.6 | 1.3 | 3.18 | 5.33 | 2.91 | 6045 | 0 | 0 | 1 | 40 | [6 empty] | 1 | 0 | 0 | 0 | 1.5% | 0 | 0 | 0 | 1 | 0 | 0 | 0 | 0 | 0 | 0 | 0 | 1% | [5 empty] | 0 | 0 | 1 | 0 | 0.5 |  |  |  |  | 255 | 6.4 |  | 39.2 | 45.5 | 53.9
221206 | 이차정련 탈황이수석고 혼입률 실험 | 03 | 221206-03 | 2022.1 | 3 | 현대 | 시멘트 | 51.65 | 28.93 | 11.68 | 0.96 | 0.64 | 3.14 | 3 | 4.2 | 9.723 | 2.941 | 5101 | 0 | 0 | 1 | 30 | [6 empty] | 1 | 0 | 0 | 0 | 2% | [17 empty] | 0 | 0 | 1 | 0 | 0.5 |  |  |  |  | 212.5 | 17 |  | 40.390625 | 53.69375 | 56.7
250224 | 세아 강도 확인 | 01 | 250224-01 | 2024.11 | 1 | 세아 | 시멘트 | 49.1 | 27.28 | 11.62 | 1.18 | 4.29 | 5.42 | 1.11 | 3.36 | 12.26 | 2.97 | 5.858 | 1 | 0 | 0 | 25 | 1 | 0 | 0 | 0 | 0 | 1% | [5 empty] | 1 | 0 | 0 | 0 | 0 | 0 | 0 | 0 | 0 | 0 | 0 | 1% | 1 | 0.05% | 1 | 0 | 0.1% | 0 | 0 | 1 | 0 | 0.5 |  |  |  |  | 212.5 | 25.3 | 30.6 | 44.7 |  | 50.6
230720 | 특수강 석고 혼입률에 따른 응결 | 41 | 230720-41 | 2023.07 | 15 | 현대 | 시멘트 | 51.03 | 27.48 | 11.34 | 1.68 | 1.28 | 5.16 | 2.03 | 2.8 | 8.877 | 2.954 | 6155 | 1 | 0 | 0 | 20 | [6 empty] | 1 | 0 | 0 | 0 | 2% | [17 empty] | 0 | 1 | 0 | 0 | 0.4 | 28 | 39 | 11
240712 | 이차정련 유동성 및 개방시간 강도 확보를 위한 기초 특성 | 01 | 240712-01 | 2024.06 | 1 | 현대 | 시멘트 | 49.11 | 25.67 | 9.04 | 5.37 | 0.46 | 6.52 | 3.83 | 4.3 | 7.526 | 3 | 5987 | 1 | 0 | 0 | 25 | 0 | 0 | 0 | 1 | 0 | 0% | 1 | 0 | 0 | 0 | 1% | [17 empty] | 0 | 0 | 1 | 0 | 0.5 |  |  |  |  | 247.5 | 20.5 | 27.6 | 42.1 | 49.8 | 55.8
250221 | 세아 입도별 H2S 측정 | 08 | 250221-08 | 2024.11 | 8 | 세아 | 시멘트 | 49.1 | 27.28 | 11.62 | 1.18 | 4.29 | 5.42 | 1.11 | 0.25 | 12.26 | 2.97 | 5.858 | 1 | 0 | 0 | 25 | 1 | 0 | 0 | 0 | 0 | 1% | [5 empty] | 1 | 0 | 0 | 0 | 0 | 0 | 0 | 0 | 0 | 0 | 0 | 1% | 1 | 0.05% | 1 | 0 | 0.1% | 0 | 1 | 0 | 0 | 0.4 | 0 | 0 | 0 | 16
240813 | 기간에 따른 H2S 측정-7D | 04 | 240813-04 | 2023.12 | 4 | 세아 | 시멘트 | 47.46 | 27.91 | 8.34 | 0.68 | 4.12 | 6.1 | 5.39 | 3.23 | 7.394 | 2.97 | 5998 | 1 | 0 | 0 | 25 | 1 | 0 | 0 | 0 | 0 | 1.5% | [19 empty] | 1 | 0 | 0.1% | 0 | 1 | 0 | 0 | 0.4 |  |  |  | 223
240711 | 탄산나트륨 혼입 초기 강도 확인 | 01 | 240711-01 | 2024.06 | 1 | 현대 | 시멘트 | 49.11 | 25.67 | 9.04 | 5.37 | 0.46 | 6.52 | 3.83 | 4.3 | 7.526 | 3 | 5987 | 1 | 0 | 0 | 25 | [6 empty] | 1 | 0 | 0 | 0 | 2% | [17 empty] | 0 | 0 | 1 | 0 | 0.5 | [5 empty] | 14.9 |  | 23.1
240718 | CSA 혼입률에 따른 이차정련 응결-CSA10 | 05 | 240718-05 | 2024.06 | 5 | 현대 | 시멘트 | 49.11 | 25.67 | 9.04 | 5.37 | 0.46 | 6.52 | 3.83 | 4.3 | 7.526 | 3 | 5987 | 1 | 0 | 0 | 25 | 1 | 0 | 0 | 0 | 0 | 1% | 1 | 0 | 0 | 0 | 0.5% | [17 empty] | 0 | 1 | 0 | 0 | 0.4 | 29 | 36 | 7
240812 | 지연제 함량에 따른 응결 | 08 | 240812-08 | 2023.12 | 8 | 세아 | 시멘트 | 47.46 | 27.91 | 8.34 | 0.68 | 4.12 | 6.1 | 5.39 | 3.23 | 7.394 | 2.97 | 5998 | 1 | 0 | 0 | 25 | 1 | 0 | 0 | 0 | 0 | 1.5% | [5 empty] | 0 | 0 | 0 | 0 | 0 | 0 | 0 | 0 | 0 | 0 | 0 | 0% |  |  | 1 | 0 | 0.1% | 0 | 0 | 1 | 0 | 0.5 | 40 | 51 | 11 | 240 |  | 25.1 | 36.6
240602 | 4월 이차정련 실험 | 05 | 240602-05 | 2024.04 | 5 | 현대 | 시멘트 | 53.4 | 25.21 | 10.87 | 3.19 | 0.53 | 3.7 | 3.1 | 4.2 | 9.452 | 3.1 | 5991 | 1 | 0 | 0 | 25 | [6 empty] | 1 | 0 | 0 | 0 | 1% | [17 empty] | 0 | 0 | 1 | 0 | 0.5 | 28 | 45 | 17 |  | 215 | 0.5 |  | 25 | 48.1 | 58.8
230406 | ALC 실험-기포율(70%) | 01 | 230406-01 | 2023.01 | 1 | 세아 | 기포콘크리트 | 46.65 | 30.73 | 7.78 | 0.56 | 4.7 | 7.6 | 1.98 | 2.84 | 5.12 | 2.93 | 6152 | 1 | 0 | 0 | 25 | [6 empty] | 1 | 0 | 0 | 0 | 1% | [14 empty] | 0 | 1 | 2% | 1 | 0 | 0 | 0 | 0.35 |  |  |  |  | 135 | 0.5 |  | 1.1 | 1.2 | 1.2
230111 | 특수강 응결 | 20 | 230111-20 | 2022.1 | 16 | 현대 | 시멘트 | 50.43 | 27.52 | 11.81 | 1.51 | 1.04 | 5.04 | 2.65 | 2.7 | 7.865 | 2.936 | 6104 | 0 | 0 | 1 | 40 | [6 empty] | 1 | 0 | 0 | 0 | 2% | [17 empty] | 0 | 1 | 0 | 0 | 0.4 | 126 | 165 | 39
210713 | 석고종류 실험 | 06 | 210713-06 | 2021.04 | 6 | 세아 | 시멘트 | 49.07 | 29.81 | 7.83 | 1.94 | 3.44 | 6.36 | 1.55 | 3.18 | 5.45 | 2.91 | 5994 | 0 | 0 | 1 | 40 | [6 empty] | 1 | 0 | 0 | 0 | 1.5% | 0 | 0 | 0 | 1 | 0 | 0 | 0 | 0 | 0 | 0 | 0 | 0.7% | [5 empty] | 0 | 0 | 1 | 0 | 0.5 |  |  |  | 137 | 240 | 6 |  | 14 | 25 | 35.6
240806 | 다양한 시료 활용 응결 | 08 | 240806-08 | 2023.12 | 8 | 세아 | 시멘트 | 47.46 | 27.91 | 8.34 | 0.68 | 4.12 | 6.1 | 5.39 | 3.23 | 7.394 | 2.97 | 5998 | 1 | 0 | 0 | 25 | 1 | 0 | 0 | 0 | 0 | 1% | [5 empty] | 0 | 0 | 1 | 0 | 0 | 0 | 0 | 0 | 0 | 0 | 0 | 2% |  |  | 1 | 0 | 0.1% | 0 | 0 | 1 | 0 | 0.5 | 9 | 13 | 4 |  |  | 16 | 20.2
231108 | 10월 특수강 응결 | 14 | 231108-14 | 2023.1 | 2 | 현대 | 시멘트 | 49 | 30 | 12.7 | 1.54 | 0.05 | 3.87 | 2.84 | 1.5 | 7.745 | 2.8 | 6137 | 1 | 0 | 0 | 20 | [6 empty] | 1 | 0 | 0 | 0 | 1% | [17 empty] | 0 | 0 | 1 | 0 | 0.5 | 7 | 12 | 5 |  | 257.5 | 21.9 |  | 42.5 | 46.8 | 57.1
231213 | 지연제별 응결 실험 | 12 | 231213-12 | 2023.01 | 12 | 세아 | 시멘트 | 46.65 | 30.73 | 7.78 | 0.56 | 4.7 | 7.6 | 1.98 | 2.84 | 5.12 | 2.93 | 6152 | 1 | 0 | 0 | 25 | [6 empty] | 1 | 0 | 0 | 0 | 0.5% | 0 | 0 | 0 | 0 | 1 | 0 | 0 | 0 | 0 | 0 | 0 | 1% | [5 empty] | 0 | 1 | 0 | 0 | 0.4 | 15 | 18 | 3
240708 | 탄산나트륨 활용 | 03 | 240708-03 | 2023.12 | 3 | 세아 | 시멘트 | 47.46 | 27.91 | 8.34 | 0.68 | 4.12 | 6.1 | 5.39 | 3.23 | 7.394 | 2.97 | 5998 | 1 | 0 | 0 | 25 | 0 | 0 | 0 | 1 | 0 | 1.5% | [19 empty] | 1 | 0 | 0.1% | 0 | 0 | 1 | 0 | 0.5 | 4 | 7 | 3 |  |  | 30.7
231213 | 지연제별 응결 실험 | 20 | 231213-20 | 2023.01 | 20 | 세아 | 시멘트 | 46.65 | 30.73 | 7.78 | 0.56 | 4.7 | 7.6 | 1.98 | 2.84 | 5.12 | 2.93 | 6152 | 1 | 0 | 0 | 25 | 0 | 0 | 1 | 0 | 0 | 0.1% | 1 | 0 | 0 | 0 | 0.1% | 0 | 0 | 0 | 0 | 1 | 0 | 0 | 0 | 0 | 0 | 0 | 1% | [5 empty] | 0 | 1 | 0 | 0 | 0.4 | 4 | 11 | 7
230316 | ALC 실험-기포율(60%) | 02 | 230316-02 | 2023.01 | 2 | 세아 | 기포콘크리트 | 46.65 | 30.73 | 7.78 | 0.56 | 4.7 | 7.6 | 1.98 | 2.84 | 5.12 | 2.93 | 6152 | 1 | 0 | 0 | 25 | [6 empty] | 1 | 0 | 0 | 0 | 2% | [14 empty] | 0 | 1 | 2% | 1 | 0 | 0 | 0 | 0.35 |  |  |  |  | 147.5 | 0.8 |  | 2.5 | 3.2 | 3.5
231213 | 지연제별 응결 실험 | 49 | 231213-49 | 2023.01 | 49 | 세아 | 시멘트 | 46.65 | 30.73 | 7.78 | 0.56 | 4.7 | 7.6 | 1.98 | 2.84 | 5.12 | 2.93 | 6152 | 1 | 0 | 0 | 25 | 0 | 1 | 0 | 0 | 0 | 0.2% | 1 | 0 | 0 | 0 | 0.4% | 0 | 0 | 0 | 0 | 1 | 0 | 0 | 0 | 0 | 0 | 0 | 1% | [5 empty] | 0 | 1 | 0 | 0 | 0.4 | 55 | 63 | 8
240710 | 지연제 고정 이차정련 분쇄통별 실험 | 01 | 240710-01 | 2024.06 | 1 | 현대 | 시멘트 | 49.11 | 25.67 | 9.04 | 5.37 | 0.46 | 6.52 | 3.83 | 4.3 | 7.526 | 3 | 5987 | 1 | 0 | 0 | 25 | 1 | 0 | 0 | 0 | 0 | 1.5% | [22 empty] | 0 | 0 | 1 | 0 | 0.5 | [5 empty] | 24.9
230804 | 붕산실험 | 07 | 230804-07 | 2023.01 | 7 | 세아 | 시멘트 | 46.65 | 30.73 | 7.78 | 0.56 | 4.7 | 7.6 | 1.98 | 2.84 | 5.12 | 2.93 | 6152 | 1 | 0 | 0 | 25 | [6 empty] | 1 | 0 | 0 | 0 | 0.5% | 0 | 0 | 0 | 0 | 1 | 0 | 0 | 0 | 0 | 0 | 0 | 1% | [5 empty] | 0 | 0 | 1 | 0 | 0.5 |  |  |  |  | 212.5 | 32.9 |  | 48.8 | 55.6 | 61.5
230718 | 특수강 석고 혼입률 실험 | 26 | 230718-26 | 2023.07 | 13 | 현대 | 시멘트 | 51.03 | 27.48 | 11.34 | 1.68 | 1.28 | 5.16 | 2.03 | 2.8 | 8.877 | 2.954 | 6155 | 0 | 0 | 1 | 45 | [6 empty] | 1 | 0 | 0 | 0 | 1% | [17 empty] | 0 | 0 | 1 | 0 | 0.5 |  |  |  |  | 210 | 4.86328125 |  | 26.32292 | 34 | 48.39375 | 59.08542 | 63.625 | 59.1140625
210713 | 석고종류 실험 | 02 | 210713-02 | 2021.04 | 2 | 세아 | 시멘트 | 49.07 | 29.81 | 7.83 | 1.94 | 3.44 | 6.36 | 1.55 | 3.18 | 5.45 | 2.91 | 5994 | 1 | 0 | 0 | 25 | [6 empty] | 1 | 0 | 0 | 0 | 1.5% | 0 | 0 | 0 | 1 | 0 | 0 | 0 | 0 | 0 | 0 | 0 | 0.7% | [5 empty] | 0 | 0 | 1 | 0 | 0.5 |  |  |  | 137 | 227.5 | 18 |  | 37 | 46 | 47.8
230720 | 특수강 석고 혼입률에 따른 응결 | 40 | 230720-40 | 2023.07 | 14 | 현대 | 시멘트 | 51.03 | 27.48 | 11.34 | 1.68 | 1.28 | 5.16 | 2.03 | 2.8 | 8.877 | 2.954 | 6155 | 1 | 0 | 0 | 35 | [6 empty] | 1 | 0 | 0 | 0 | 1% | [17 empty] | 0 | 1 | 0 | 0 | 0.4 | 15 | 19 | 4
230720 | 특수강 석고 혼입률에 따른 응결 | 38 | 230720-38 | 2023.07 | 12 | 현대 | 시멘트 | 51.03 | 27.48 | 11.34 | 1.68 | 1.28 | 5.16 | 2.03 | 2.8 | 8.877 | 2.954 | 6155 | 1 | 0 | 0 | 25 | [6 empty] | 1 | 0 | 0 | 0 | 1% | [17 empty] | 0 | 1 | 0 | 0 | 0.4 | 13 | 17 | 4
240206 | 상용 초속경시멘트 혼입 | U90-QB10 | 240206-U90-QB10 | 2023.12 | 3 | 세아 | 시멘트 | 47.46 | 27.91 | 8.34 | 0.68 | 4.12 | 6.1 | 5.39 | 3.23 | 7.394 | 2.97 | 5998 | 1 | 0 | 0 | 25 | 1 | 0 | 0 | 0 | 0 | 1% | [22 empty] | 0 | 0 | 1 | 0 | 0.5 | 7 | 11 | 4 |  | 267.5 | 22.2 |  | 34.5 | 42.8 | 56.9
210717 | 문교C석고함량실험 | 05 | 210717-05 | 2021.04 | 5 | 세아 | 시멘트 | 50.1 | 29.3 | 8.2 | 1.6 | 3.9 | 5.6 | 1.3 | 3.18 | 5.33 | 2.91 | 6045 | 1 | 0 | 0 | 28 | [6 empty] | 1 | 0 | 0 | 0 | 1.5% | 0 | 0 | 0 | 1 | 0 | 0 | 0 | 0 | 0 | 0 | 0 | 1% | [5 empty] | 0 | 0 | 1 | 0 | 0.5 |  |  |  |  | 230 | 37.7 |  | 64.9 | 71.7 | 70.9
210802 | H2S 저감 실험 | 01 | 210802-01 | 2021.04 | 1 | 세아 | 시멘트 | 50.1 | 29.3 | 8.2 | 1.6 | 3.9 | 5.6 | 1.3 | 3.18 | 5.33 | 2.91 | 6045 | 1 | 0 | 0 | 25 | [6 empty] | 1 | 0 | 0 | 0 | 1% | 0 | 0 | 0 | 0 | 0 | 0 | 0 | 0 | 0 | 0 | 0 | 0% | [5 empty] | 0 | 0 | 1 | 0 | 0.5 |  |  |  | 137 | 235 | 45.7 |  | 53.7 | 58.3 | 65.1
240612 | 지연제 종류,함량 응결 | 02 | 240612-02 | 2023.12 | 2 | 세아 | 시멘트 | 47.46 | 27.91 | 8.34 | 0.68 | 4.12 | 6.1 | 5.39 | 3.23 | 7.394 | 2.97 | 5998 | 1 | 0 | 0 | 25 | 1 | 0 | 0 | 0 | 0 | 0.7% | 1 | 0 | 0 | 0 | 0.5% | [14 empty] | 1 | 0 | 0.1% | 0 | 1 | 0 | 0 | 0.4 | 29 | 36 | 7
231213 | 지연제별 응결 실험 | 41 | 231213-41 | 2023.01 | 41 | 세아 | 시멘트 | 46.65 | 30.73 | 7.78 | 0.56 | 4.7 | 7.6 | 1.98 | 2.84 | 5.12 | 2.93 | 6152 | 1 | 0 | 0 | 25 | 0 | 1 | 0 | 0 | 0 | 0.1% | 1 | 0 | 0 | 0 | 0.1% | 0 | 0 | 0 | 0 | 1 | 0 | 0 | 0 | 0 | 0 | 0 | 1% | [5 empty] | 0 | 1 | 0 | 0 | 0.4 | 6 | 12 | 6
240206 | 상용 초속경시멘트 혼입 | Z90-QB10 | 240206-Z90-QB10 | 2023.12 | 13 | 세아 | 시멘트 | 47.46 | 27.91 | 8.34 | 0.68 | 4.12 | 6.1 | 5.39 | 3.23 | 7.394 | 2.97 | 5998 | 1 | 0 | 0 | 25 | 1 | 0 | 0 | 0 | 0 | 1% | [22 empty] | 0 | 0 | 1 | 0 | 0.5 | 64 | 82 | 18 |  | 270 | 0.4 |  | 33.3 | 42.2 | 64.6
230720 | 이차정련 석고 혼입률에 따른 응결 | 17 | 230720-17 | 2023.07 | 17 | 현대 | 시멘트 | 49.51 | 23.98 | 9.87 | 7.26 | 0.4 | 4.66 | 4.32 | 4.4 | 10.746 | 2.905 | 5953 | 1 | 0 | 0 | 30 | [6 empty] | 1 | 0 | 0 | 0 | 2% | [17 empty] | 0 | 1 | 0 | 0 | 0.4 | 45 | 54 | 9
230804 | 붕산실험 | 03 | 230804-03 | 2023.01 | 3 | 세아 | 시멘트 | 46.65 | 30.73 | 7.78 | 0.56 | 4.7 | 7.6 | 1.98 | 2.84 | 5.12 | 2.93 | 6152 | 1 | 0 | 0 | 25 | [6 empty] | 0 | 1 | 0 | 0 | 0.2% | 0 | 0 | 0 | 0 | 1 | 0 | 0 | 0 | 0 | 0 | 0 | 1% | [5 empty] | 0 | 0 | 1 | 0 | 0.5 |  |  |  |  | 210 | 32.4 |  | 51.2 | 59 | 62.8
240612 | 지연제 종류,함량 응결 | 15 | 240612-15 | 2023.12 | 15 | 세아 | 시멘트 | 47.46 | 27.91 | 8.34 | 0.68 | 4.12 | 6.1 | 5.39 | 3.23 | 7.394 | 2.97 | 5998 | 1 | 0 | 0 | 25 | 0 | 0 | 1 | 0 | 0 | 0.1% | 1 | 0 | 0 | 0 | 0.5% | [14 empty] | 1 | 0 | 0.1% | 0 | 1 | 0 | 0 | 0.4 | 12 | 16 | 4
240718 | CSA 혼입률에 따른 이차정련 응결-CSA0 | 02 | 240718-02 | 2024.06 | 2 | 현대 | 시멘트 | 49.11 | 25.67 | 9.04 | 5.37 | 0.46 | 6.52 | 3.83 | 4.3 | 7.526 | 3 | 5987 | 1 | 0 | 0 | 25 | 1 | 0 | 0 | 0 | 0 | 1% | 1 | 0 | 0 | 0 | 0.5% | [17 empty] | 0 | 1 | 0 | 0 | 0.4 | 26 | 35 | 9
230718 | 이차정련 석고 혼입률 실험 | 09 | 230718-09 | 2023.07 | 9 | 현대 | 시멘트 | 49.51 | 23.98 | 9.87 | 7.26 | 0.4 | 4.66 | 4.32 | 4.4 | 10.746 | 2.905 | 5953 | 1 | 0 | 0 | 35 | [6 empty] | 1 | 0 | 0 | 0 | 0.5% | [17 empty] | 0 | 0 | 1 | 0 | 0.5 |  |  |  |  | 212.5 | 20.84375 |  | 52.17708 | 59.2625 | 71.50208 | 77.29375 | 81.28333 | 76.48125
240612 | 지연제 종류,함량 응결 | 06 | 240612-06 | 2023.12 | 6 | 세아 | 시멘트 | 47.46 | 27.91 | 8.34 | 0.68 | 4.12 | 6.1 | 5.39 | 3.23 | 7.394 | 2.97 | 5998 | 1 | 0 | 0 | 25 | 1 | 0 | 0 | 0 | 0 | 1% | 1 | 0 | 0 | 0 | 2% | [14 empty] | 1 | 0 | 0.1% | 0 | 1 | 0 | 0 | 0.4 | 85 | 95 | 10
230718 | 이차정련 석고 혼입률 실험 | 11 | 230718-11 | 2023.07 | 11 | 현대 | 시멘트 | 49.51 | 23.98 | 9.87 | 7.26 | 0.4 | 4.66 | 4.32 | 4.4 | 10.746 | 2.905 | 5953 | 0 | 0 | 1 | 35 | [6 empty] | 1 | 0 | 0 | 0 | 0.6% | [17 empty] | 0 | 0 | 1 | 0 | 0.5 |  |  |  |  | 210 | 17.1828125 |  | 38.296875 | 48.05625 | 64.21875 | 69.60208 | 73.5984375 | 75.23333
230111 | 특수강 응결 | 10 | 230111-10 | 2022.1 | 6 | 현대 | 시멘트 | 50.43 | 27.52 | 11.81 | 1.51 | 1.04 | 5.04 | 2.65 | 2.7 | 7.865 | 2.936 | 6104 | 0 | 0 | 1 | 20 | [6 empty] | 1 | 0 | 0 | 0 | 0% | [17 empty] | 0 | 1 | 0 | 0 | 0.4 | 0 | 0 | 0
240206 | 상용 초속경시멘트 혼입 | A50-QC50 | 240206-A50-QC50 | 2023.12 | 22 | 세아 | 시멘트 | 47.46 | 27.91 | 8.34 | 0.68 | 4.12 | 6.1 | 5.39 | 3.23 | 10.655 | 2.97 | 5998 | 1 | 0 | 0 | 25 | 1 | 0 | 0 | 0 | 0 | 1% | [22 empty] | 0 | 0 | 1 | 0 | 0.5 | 19 | 28 | 9 |  | 275 | 3.6 |  | 37.7 | 40.2 | 58.2
240612 | 지연제 종류,함량 응결 | 11 | 240612-11 | 2023.12 | 11 | 세아 | 시멘트 | 47.46 | 27.91 | 8.34 | 0.68 | 4.12 | 6.1 | 5.39 | 3.23 | 7.394 | 2.97 | 5998 | 1 | 0 | 0 | 25 | [6 empty] | 1 | 0 | 0 | 0 | 1% | [14 empty] | 1 | 0 | 0.1% | 0 | 1 | 0 | 0 | 0.4 | 13 | 18 | 5
240812 | 지연제 함량에 따른 응결 | 09 | 240812-09 | 2023.12 | 9 | 세아 | 시멘트 | 47.46 | 27.91 | 8.34 | 0.68 | 4.12 | 6.1 | 5.39 | 3.23 | 7.394 | 2.97 | 5998 | 1 | 0 | 0 | 25 | 1 | 0 | 0 | 0 | 0 | 1.5% | [5 empty] | 0 | 0 | 0 | 0 | 0 | 0 | 0 | 1 | 0 | 0 | 0 | 1% |  |  | 1 | 0 | 0.1% | 0 | 1 | 0 | 0 | 0.4 | 41 | 48 | 7
231108 | 10월 이차정련 응결 | 04 | 231108-04 | 2023.1 | 4 | 현대 | 시멘트 | 49.2 | 29.7 | 8.94 | 4.06 | 0.57 | 3.73 | 3.8 | 2.3 | 7.682 | 3 | 6069 | 0 | 0 | 1 | 30 | [6 empty] | 1 | 0 | 0 | 0 | 1% | [17 empty] | 0 | 0 | 1 | 0 | 0.5 | 5 | 13 | 8
230718 | 특수강 석고 혼입률 실험 | 21 | 230718-21 | 2023.07 | 8 | 현대 | 시멘트 | 51.03 | 27.48 | 11.34 | 1.68 | 1.28 | 5.16 | 2.03 | 2.8 | 8.877 | 2.954 | 6155 | 1 | 0 | 0 | 30 | [6 empty] | 1 | 0 | 0 | 0 | 1% | [17 empty] | 0 | 0 | 1 | 0 | 0.5 |  |  |  |  | 210 | 26.184375 |  | 50.63125 | 64.26875 | 67.0765625 | 68.2765625 | 82.353125 | 82.82292
240806 | 다양한 시료 활용 응결 | 09 | 240806-09 | 2023.12 | 9 | 세아 | 시멘트 | 47.46 | 27.91 | 8.34 | 0.68 | 4.12 | 6.1 | 5.39 | 3.23 | 7.394 | 2.97 | 5998 | 1 | 0 | 0 | 25 | 1 | 0 | 0 | 0 | 0 | 1% | [5 empty] | 0 | 0 | 0 | 0 | 0 | 0 | 0 | 0 | 1 | 0 | 0 | 1% |  |  | 1 | 0 | 0.1% | 0 | 0 | 1 | 0 | 0.5 | 17 | 23 | 6 |  |  | 39.3 | 44.4
240812 | 지연제 함량에 따른 응결 | 19 | 240812-19 | 2023.12 | 19 | 세아 | 시멘트 | 47.46 | 27.91 | 8.34 | 0.68 | 4.12 | 6.1 | 5.39 | 3.23 | 7.394 | 2.97 | 5998 | 1 | 0 | 0 | 25 | 1 | 0 | 0 | 0 | 0 | 2% | [5 empty] | 0 | 0 | 0 | 0 | 1 | 0 | 0 | 0 | 0 | 0 | 0 | 2% |  |  | 1 | 0 | 0.1% | 0 | 0 | 1 | 0 | 0.5 | 17 | 22 | 5 | 154 |  | 17.3 | 20
230321 | ALC 실험-기포율(60%) | 04 | 230321-04 | 2023.01 | 4 | 세아 | 기포콘크리트 | 46.65 | 30.73 | 7.78 | 0.56 | 4.7 | 7.6 | 1.98 | 2.84 | 5.12 | 2.93 | 6152 | 1 | 0 | 0 | 25 | [6 empty] | 1 | 0 | 0 | 0 | 1% | [14 empty] | 0 | 1 | 1.5% | 0 | 1 | 0 | 0 | 0.4 |  |  |  |  | 187.5 | 0.8 |  | 1 | 1.4 | 1.8
230720 | 이차정련 석고 혼입률에 따른 응결 | 03 | 230720-03 | 2023.07 | 3 | 현대 | 시멘트 | 49.51 | 23.98 | 9.87 | 7.26 | 0.4 | 4.66 | 4.32 | 4.4 | 10.746 | 2.905 | 5953 | 0 | 1 | 0 | 20 | [6 empty] | 1 | 0 | 0 | 0 | 1% | [17 empty] | 0 | 1 | 0 | 0 | 0.4 | 29 | 32 | 3
210717 | 문교C석고함량실험 | 02 | 210717-02 | 2021.04 | 2 | 세아 | 시멘트 | 50.1 | 29.3 | 8.2 | 1.6 | 3.9 | 5.6 | 1.3 | 3.18 | 5.33 | 2.91 | 6045 | 1 | 0 | 0 | 22 | [6 empty] | 1 | 0 | 0 | 0 | 1.5% | 0 | 0 | 0 | 1 | 0 | 0 | 0 | 0 | 0 | 0 | 0 | 1% | [5 empty] | 0 | 0 | 1 | 0 | 0.5 |  |  |  |  | 240 | 34.2 |  | 53.6 | 60.2 | 50.8
240812 | 지연제 함량에 따른 응결 | 04 | 240812-04 | 2023.12 | 4 | 세아 | 시멘트 | 47.46 | 27.91 | 8.34 | 0.68 | 4.12 | 6.1 | 5.39 | 3.23 | 7.394 | 2.97 | 5998 | 1 | 0 | 0 | 25 | 1 | 0 | 0 | 0 | 0 | 1% | [5 empty] | 0 | 0 | 0 | 0 | 1 | 0 | 0 | 0 | 0 | 0 | 0 | 1% |  |  | 1 | 0 | 0.1% | 0 | 1 | 0 | 0 | 0.4 | 18 | 26 | 8
230111 | 특수강 응결 | 18 | 230111-18 | 2022.1 | 14 | 현대 | 시멘트 | 50.43 | 27.52 | 11.81 | 1.51 | 1.04 | 5.04 | 2.65 | 2.7 | 7.865 | 2.936 | 6104 | 0 | 0 | 1 | 20 | [6 empty] | 1 | 0 | 0 | 0 | 2% | [17 empty] | 0 | 1 | 0 | 0 | 0.4 | 138 | 153 | 15
230111 | 특수강 응결 | 12 | 230111-12 | 2022.1 | 8 | 현대 | 시멘트 | 50.43 | 27.52 | 11.81 | 1.51 | 1.04 | 5.04 | 2.65 | 2.7 | 7.865 | 2.936 | 6104 | 0 | 0 | 1 | 40 | [6 empty] | 1 | 0 | 0 | 0 | 0% | [17 empty] | 0 | 1 | 0 | 0 | 0.4 | 0 | 0 | 0
221102 | 이차정련슬래그 응결 | 13 | 221102-13 | 2022.1 | 13 | 현대 | 시멘트 | 51.65 | 28.93 | 11.68 | 0.96 | 0.64 | 3.14 | 3 | 4.2 | 8.221 | 2.941 | 6042 | 1 | 0 | 0 | 25 | [6 empty] | 1 | 0 | 0 | 0 | 0% | [17 empty] | 0 | 1 | 0 | 0 | 0.4 | 0 | 0 | 0
221102 | 특수강 환원슬래그 응결 | 30 | 221102-30 | 2022.1 | 14 | 현대 | 시멘트 | 50.43 | 27.52 | 11.81 | 1.51 | 1.04 | 5.04 | 2.65 | 2.7 | 7.865 | 2.936 | 6104 | 1 | 0 | 0 | 25 | [6 empty] | 1 | 0 | 0 | 0 | 2% | [17 empty] | 0 | 1 | 0 | 0 | 0.4 | 18 | 22 | 4
240206 | 상용 초속경시멘트 혼입 | Z50-QC50 | 240206-Z50-QC50 | 2023.12 | 17 | 세아 | 시멘트 | 47.46 | 27.91 | 8.34 | 0.68 | 4.12 | 6.1 | 5.39 | 3.23 | 10.655 | 2.97 | 5998 | 1 | 0 | 0 | 25 | 1 | 0 | 0 | 0 | 0 | 1% | [22 empty] | 0 | 0 | 1 | 0 | 0.5 | 50 | 70 | 20 |  | 247.5 | 0.7 |  | 33.3 | 4.2 | 63
240709 | 지연제 및 유동화제 함량에 따른 실험 | 01 | 240709-01 | 2024.06 | 1 | 현대 | 시멘트 | 49.11 | 25.67 | 9.04 | 5.37 | 0.46 | 6.52 | 3.83 | 4.3 | 7.526 | 3 | 5987 | 1 | 0 | 0 | 25 | 1 | 0 | 0 | 0 | 0 | 1% | 1 | 0 | 0 | 0 | 0.5% | [14 empty] | 1 | 0 | 1% | 0 | 0 | 1 | 0 | 0.5 |  |  |  |  | 220 | 18.2
240718 | CSA 혼입률에 따른 이차정련 응결-CSA30 | 11 | 240718-11 | 2024.06 | 11 | 현대 | 시멘트 | 49.11 | 25.67 | 9.04 | 5.37 | 0.46 | 6.52 | 3.83 | 4.3 | 7.526 | 3 | 5987 | 1 | 0 | 0 | 25 | 1 | 0 | 0 | 0 | 0 | 1% | 1 | 0 | 0 | 0 | 0.5% | [17 empty] | 0 | 1 | 0 | 0 | 0.4 | 37 | 57 | 20
221102 | 이차정련슬래그 응결 | 06 | 221102-06 | 2022.1 | 6 | 현대 | 시멘트 | 51.65 | 28.93 | 11.68 | 0.96 | 0.64 | 3.14 | 3 | 4.2 | 9.723 | 2.941 | 5101 | 1 | 0 | 0 | 25 | [6 empty] | 1 | 0 | 0 | 0 | 0.5% | [17 empty] | 0 | 1 | 0 | 0 | 0.4 | 0 | 0 | 0
231108 | 10월 특수강 응결 | 15 | 231108-15 | 2023.1 | 3 | 현대 | 시멘트 | 49 | 30 | 12.7 | 1.54 | 0.05 | 3.87 | 2.84 | 1.5 | 7.745 | 2.8 | 6137 | 1 | 0 | 0 | 25 | [6 empty] | 1 | 0 | 0 | 0 | 1% | [17 empty] | 0 | 0 | 1 | 0 | 0.5 | 6 | 9 | 3 |  | 250 | 21.4 |  | 52 | 51.5 | 68.7
231023 | 9월 특수강 응결 | 14 | 231023-14 | 2023.09 | 2 | 현대 | 시멘트 | 47.65 | 25.36 | 9.45 | 6.79 | 0.58 | 5.43 | 4.74 | 4.6 | 7.425 | 2.9 | 6244 | 1 | 0 | 0 | 20 | [6 empty] | 1 | 0 | 0 | 0 | 1% | [17 empty] | 0 | 0 | 1 | 0 | 0.5 | 18 | 23 | 5 |  | 202.5 | 31.1 |  | 48.8 | 57.6 | 54.5
231213 | 지연제별 응결 실험 | 22 | 231213-22 | 2023.01 | 22 | 세아 | 시멘트 | 46.65 | 30.73 | 7.78 | 0.56 | 4.7 | 7.6 | 1.98 | 2.84 | 5.12 | 2.93 | 6152 | 1 | 0 | 0 | 25 | 0 | 0 | 1 | 0 | 0 | 0.1% | 1 | 0 | 0 | 0 | 0.3% | 0 | 0 | 0 | 0 | 1 | 0 | 0 | 0 | 0 | 0 | 0 | 1% | [5 empty] | 0 | 1 | 0 | 0 | 0.4 | 32 | 39 | 7
250207 | 세아 H2S 발생량 확인 | 09 | 250207-09 | 2024.11 | 9 | 세아 | 시멘트 | 49.1 | 27.28 | 11.62 | 1.18 | 4.29 | 5.42 | 1.11 | 3.36 | 12.26 | 2.97 | 5.858 | 1 | 0 | 0 | 25 | 1 | 0 | 0 | 0 | 0 | 1% | [5 empty] | 0 | 0 | 0 | 0 | 1 | 0 | 0 | 0 | 0 | 0 | 0 | 0.5% | 1 | 0.05% | 1 | 0 | 0.1% | 0 | 1 | 0 | 0 | 0.4 |  |  |  | 26
230720 | 특수강 석고 혼입률에 따른 응결 | 32 | 230720-32 | 2023.07 | 6 | 현대 | 시멘트 | 51.03 | 27.48 | 11.34 | 1.68 | 1.28 | 5.16 | 2.03 | 2.8 | 8.877 | 2.954 | 6155 | 0 | 1 | 0 | 35 | [6 empty] | 1 | 0 | 0 | 0 | 1% | [17 empty] | 0 | 1 | 0 | 0 | 0.4 | 44 | 49 | 5
231213 | 지연제별 응결 실험 | 13 | 231213-13 | 2023.01 | 13 | 세아 | 시멘트 | 46.65 | 30.73 | 7.78 | 0.56 | 4.7 | 7.6 | 1.98 | 2.84 | 5.12 | 2.93 | 6152 | 1 | 0 | 0 | 25 | [6 empty] | 1 | 0 | 0 | 0 | 0.6% | 0 | 0 | 0 | 0 | 1 | 0 | 0 | 0 | 0 | 0 | 0 | 1% | [5 empty] | 0 | 1 | 0 | 0 | 0.4 | 31 | 38 | 7
240812 | 지연제 함량에 따른 응결 | 10 | 240812-10 | 2023.12 | 10 | 세아 | 시멘트 | 47.46 | 27.91 | 8.34 | 0.68 | 4.12 | 6.1 | 5.39 | 3.23 | 7.394 | 2.97 | 5998 | 1 | 0 | 0 | 25 | 1 | 0 | 0 | 0 | 0 | 1.5% | [5 empty] | 0 | 0 | 0 | 0 | 0 | 0 | 0 | 1 | 0 | 0 | 0 | 2% |  |  | 1 | 0 | 0.1% | 0 | 1 | 0 | 0 | 0.4 | 42 | 49 | 7
231108 | 11월-2 이차정련 응결 | 12 | 231108-12 | 2023.11-2 | 4 | 현대 | 시멘트 | 49.7 | 28.5 | 9.68 | 4.87 | 0.555 | 2.95 | 3.745 | 4.9 | 7.841 | 2.9 | 6041 | 0 | 0 | 1 | 30 | [6 empty] | 1 | 0 | 0 | 0 | 1% | [17 empty] | 0 | 0 | 1 | 0 | 0.5 | 61 | 93 | 32 |  | 192.5 | 3.2 |  | 34.1 | 49.1 | 63.1
230720 | 이차정련 석고 혼입률에 따른 응결 | 24 | 230720-24 | 2023.07 | 24 | 현대 | 시멘트 | 49.51 | 23.98 | 9.87 | 7.26 | 0.4 | 4.66 | 4.32 | 4.4 | 10.746 | 2.905 | 5953 | 0 | 0 | 1 | 35 | [6 empty] | 1 | 0 | 0 | 0 | 2% | [17 empty] | 0 | 1 | 0 | 0 | 0.4 | 32 | 73 | 41
240812 | 지연제 함량에 따른 응결 | 18 | 240812-18 | 2023.12 | 18 | 세아 | 시멘트 | 47.46 | 27.91 | 8.34 | 0.68 | 4.12 | 6.1 | 5.39 | 3.23 | 7.394 | 2.97 | 5998 | 1 | 0 | 0 | 25 | 1 | 0 | 0 | 0 | 0 | 2% | [5 empty] | 0 | 0 | 0 | 0 | 1 | 0 | 0 | 0 | 0 | 0 | 0 | 1% |  |  | 1 | 0 | 0.1% | 0 | 0 | 1 | 0 | 0.5 | 41 | 50 | 9 | 238 |  | 21.2 | 26.1
240709 | 지연제 및 유동화제 함량에 따른 실험 | 10 | 240709-10 | 2024.06 | 10 | 현대 | 시멘트 | 49.11 | 25.67 | 9.04 | 5.37 | 0.46 | 6.52 | 3.83 | 4.3 | 7.526 | 3 | 5987 | 1 | 0 | 0 | 25 | 1 | 0 | 0 | 0 | 0 | 1.5% | 1 | 0 | 0 | 0 | 1% | [14 empty] | 1 | 1 | 1.5% | 0 | 0 | 1 | 0 | 0.5 |  |  |  |  | 205 | 4.5
231213 | 지연제별 응결 실험 | 01 | 231213-01 | 2023.01 | 1 | 세아 | 시멘트 | 46.65 | 30.73 | 7.78 | 0.56 | 4.7 | 7.6 | 1.98 | 2.84 | 5.12 | 2.93 | 6152 | 1 | 0 | 0 | 25 | [11 empty] | 0 | 0 | 0 | 0 | 1 | 0 | 0 | 0 | 0 | 0 | 0 | 1% | [5 empty] | 0 | 1 | 0 | 0 | 0.4 | 0 | 0 | 0
231023 | 8월 이차정련 응결 | 03 | 231023-03 | 2023.08 | 3 | 현대 | 시멘트 | 50.07 | 29.69 | 9.64 | 2.75 | 0.7 | 3.73 | 3.42 | 3.5 | 7.394 | 3.1 | 6286 | 1 | 0 | 0 | 25 | [6 empty] | 1 | 0 | 0 | 0 | 1% | [17 empty] | 0 | 0 | 1 | 0 | 0.5 | 7 | 10 | 3
240812 | 지연제 함량에 따른 응결 | 13 | 240812-13 | 2023.12 | 13 | 세아 | 시멘트 | 47.46 | 27.91 | 8.34 | 0.68 | 4.12 | 6.1 | 5.39 | 3.23 | 7.394 | 2.97 | 5998 | 1 | 0 | 0 | 25 | 1 | 0 | 0 | 0 | 0 | 1.5% | [5 empty] | 0 | 0 | 1 | 0 | 0 | 0 | 0 | 0 | 0 | 0 | 0 | 1% |  |  | 1 | 0 | 0.1% | 0 | 1 | 0 | 0 | 0.4 | 35 | 45 | 10
230720 | 이차정련 석고 혼입률에 따른 응결 | 12 | 230720-12 | 2023.07 | 12 | 현대 | 시멘트 | 49.51 | 23.98 | 9.87 | 7.26 | 0.4 | 4.66 | 4.32 | 4.4 | 10.746 | 2.905 | 5953 | 1 | 0 | 0 | 25 | [6 empty] | 1 | 0 | 0 | 0 | 1% | [17 empty] | 0 | 1 | 0 | 0 | 0.4 | 17 | 33 | 16
240812 | 지연제 함량에 따른 응결 | 06 | 240812-06 | 2023.12 | 6 | 세아 | 시멘트 | 47.46 | 27.91 | 8.34 | 0.68 | 4.12 | 6.1 | 5.39 | 3.23 | 7.394 | 2.97 | 5998 | 1 | 0 | 0 | 25 | 1 | 0 | 0 | 0 | 0 | 1% | [5 empty] | 0 | 0 | 1 | 0 | 0 | 0 | 0 | 0 | 0 | 0 | 0 | 1% |  |  | 1 | 0 | 0.1% | 0 | 1 | 0 | 0 | 0.4 | 22 | 27 | 5
240814 | 황산아연 첨가방식-H2S | 02 | 240814-02 | 2023.12 | 2 | 세아 | 시멘트 | 47.46 | 27.91 | 8.34 | 0.68 | 4.12 | 6.1 | 5.39 | 3.23 | 7.394 | 2.97 | 5998 | 1 | 0 | 0 | 25 | [6 empty] | 1 | 0 | 0 | 0 | 0.5% | 0 | 0 | 1 | 0 | 0 | 0 | 0 | 0 | 0 | 0 | 0 | 1% |  |  | 1 | 0 | 0.1% | 0 | 1 | 0 | 0 | 0.4 |  |  |  | 22
230718 | 이차정련 석고 혼입률 실험 | 03 | 230718-03 | 2023.07 | 3 | 현대 | 시멘트 | 49.51 | 23.98 | 9.87 | 7.26 | 0.4 | 4.66 | 4.32 | 4.4 | 10.746 | 2.905 | 5953 | 0 | 1 | 0 | 25 | [6 empty] | 1 | 0 | 0 | 0 | 0.5% | [17 empty] | 0 | 0 | 1 | 0 | 0.5 |  |  |  |  | 252.5 | 5.26703125 |  | 36.596875 | 46.28542 | 54.625 | 56.7640625 | 66.4484375 | 64.92083
230720 | 이차정련 석고 혼입률에 따른 응결 | 23 | 230720-23 | 2023.07 | 23 | 현대 | 시멘트 | 49.51 | 23.98 | 9.87 | 7.26 | 0.4 | 4.66 | 4.32 | 4.4 | 10.746 | 2.905 | 5953 | 0 | 0 | 1 | 30 | [6 empty] | 1 | 0 | 0 | 0 | 2% | [17 empty] | 0 | 1 | 0 | 0 | 0.4 | 24 | 68 | 44
231213 | 지연제별 응결 실험 | 31 | 231213-31 | 2023.01 | 31 | 세아 | 시멘트 | 46.65 | 30.73 | 7.78 | 0.56 | 4.7 | 7.6 | 1.98 | 2.84 | 5.12 | 2.93 | 6152 | 1 | 0 | 0 | 25 | 0 | 0 | 1 | 0 | 0 | 0.3% | 1 | 0 | 0 | 0 | 0.2% | 0 | 0 | 0 | 0 | 1 | 0 | 0 | 0 | 0 | 0 | 0 | 1% | [5 empty] | 0 | 1 | 0 | 0 | 0.4 | 19 | 37 | 18
240710 | 탄산나트륨 함량별 응결 | 04 | 240710-04 | 2024.06 | 1 | 현대 | 시멘트 | 49.11 | 25.67 | 9.04 | 5.37 | 0.46 | 6.52 | 3.83 | 4.3 | 7.526 | 3 | 5987 | 1 | 0 | 0 | 25 | [6 empty] | 1 | 0 | 0 | 0 | 2% | [17 empty] | 0 | 1 | 0 | 0 | 0.4 | 13 | 26 | 13
240612 | 지연제 종류,함량 응결 | 01 | 240612-01 | 2023.12 | 1 | 세아 | 시멘트 | 47.46 | 27.91 | 8.34 | 0.68 | 4.12 | 6.1 | 5.39 | 3.23 | 7.394 | 2.97 | 5998 | 1 | 0 | 0 | 25 | 1 | 0 | 0 | 0 | 0 | 0.5% | 1 | 0 | 0 | 0 | 0.5% | [14 empty] | 1 | 0 | 0.1% | 0 | 1 | 0 | 0 | 0.4 | 14 | 17 | 3
221102 | 특수강 환원슬래그 응결 | 29 | 221102-29 | 2022.1 | 13 | 현대 | 시멘트 | 50.43 | 27.52 | 11.81 | 1.51 | 1.04 | 5.04 | 2.65 | 2.7 | 7.865 | 2.936 | 6104 | 1 | 0 | 0 | 25 | [6 empty] | 1 | 0 | 0 | 0 | 1% | [17 empty] | 0 | 1 | 0 | 0 | 0.4 | 1 | 6 | 5
230111 | 특수강 응결 | 19 | 230111-19 | 2022.1 | 15 | 현대 | 시멘트 | 50.43 | 27.52 | 11.81 | 1.51 | 1.04 | 5.04 | 2.65 | 2.7 | 7.865 | 2.936 | 6104 | 0 | 0 | 1 | 30 | [6 empty] | 1 | 0 | 0 | 0 | 2% | [17 empty] | 0 | 1 | 0 | 0 | 0.4 | 129 | 141 | 12
230720 | 특수강 석고 혼입률에 따른 응결 | 43 | 230720-43 | 2023.07 | 17 | 현대 | 시멘트 | 51.03 | 27.48 | 11.34 | 1.68 | 1.28 | 5.16 | 2.03 | 2.8 | 8.877 | 2.954 | 6155 | 1 | 0 | 0 | 30 | [6 empty] | 1 | 0 | 0 | 0 | 2% | [17 empty] | 0 | 1 | 0 | 0 | 0.4 | 38 | 51 | 13
230720 | 이차정련 석고 혼입률에 따른 응결 | 06 | 230720-06 | 2023.07 | 6 | 현대 | 시멘트 | 49.51 | 23.98 | 9.87 | 7.26 | 0.4 | 4.66 | 4.32 | 4.4 | 10.746 | 2.905 | 5953 | 0 | 1 | 0 | 35 | [6 empty] | 1 | 0 | 0 | 0 | 1% | [17 empty] | 0 | 1 | 0 | 0 | 0.4 | 36 | 40 | 4
231213 | 지연제별 응결 실험 | 08 | 231213-08 | 2023.01 | 8 | 세아 | 시멘트 | 46.65 | 30.73 | 7.78 | 0.56 | 4.7 | 7.6 | 1.98 | 2.84 | 5.12 | 2.93 | 6152 | 1 | 0 | 0 | 25 | [6 empty] | 1 | 0 | 0 | 0 | 0.1% | 0 | 0 | 0 | 0 | 1 | 0 | 0 | 0 | 0 | 0 | 0 | 1% | [5 empty] | 0 | 1 | 0 | 0 | 0.4 | 3 | 4 | 1
230804 | 붕산실험 | 01 | 230804-01 | 2023.01 | 1 | 세아 | 시멘트 | 46.65 | 30.73 | 7.78 | 0.56 | 4.7 | 7.6 | 1.98 | 2.84 | 5.12 | 2.93 | 6152 | 1 | 0 | 0 | 25 | [6 empty] | 0 | 0 | 0 | 0 | 0% | 0 | 0 | 0 | 0 | 1 | 0 | 0 | 0 | 0 | 0 | 0 | 1% | [5 empty] | 0 | 0 | 1 | 0 | 0.5 |  |  |  |  | 202.5 | 36.4 |  | 51.6 | 58.7 | 62
221102 | 이차정련슬래그 응결 | 14 | 221102-14 | 2022.1 | 14 | 현대 | 시멘트 | 51.65 | 28.93 | 11.68 | 0.96 | 0.64 | 3.14 | 3 | 4.2 | 8.221 | 2.941 | 6042 | 1 | 0 | 0 | 25 | [6 empty] | 1 | 0 | 0 | 0 | 0.5% | [17 empty] | 0 | 1 | 0 | 0 | 0.4 | 0 | 0 | 0
231213 | 지연제별 응결 실험 | 23 | 231213-23 | 2023.01 | 23 | 세아 | 시멘트 | 46.65 | 30.73 | 7.78 | 0.56 | 4.7 | 7.6 | 1.98 | 2.84 | 5.12 | 2.93 | 6152 | 1 | 0 | 0 | 25 | 0 | 0 | 1 | 0 | 0 | 0.1% | 1 | 0 | 0 | 0 | 0.4% | 0 | 0 | 0 | 0 | 1 | 0 | 0 | 0 | 0 | 0 | 0 | 1% | [5 empty] | 0 | 1 | 0 | 0 | 0.4 | 83 | 93 | 10
210717 | 문교C석고함량실험 | 03 | 210717-03 | 2021.04 | 3 | 세아 | 시멘트 | 50.1 | 29.3 | 8.2 | 1.6 | 3.9 | 5.6 | 1.3 | 3.18 | 5.33 | 2.91 | 6045 | 1 | 0 | 0 | 24 | [6 empty] | 1 | 0 | 0 | 0 | 1.5% | 0 | 0 | 0 | 1 | 0 | 0 | 0 | 0 | 0 | 0 | 0 | 1% | [5 empty] | 0 | 0 | 1 | 0 | 0.5 |  |  |  |  | 237.5 | 35.6 |  | 58.9 | 61.9 | 56
210701 | 반수석고종류 실험 | 03 | 210701-03 | 2021.04 | 3 | 세아 | 시멘트 | 49.07 | 29.81 | 7.83 | 1.94 | 3.44 | 6.36 | 1.55 | 3.18 | 5.45 | 2.91 | 5994 | 1 | 0 | 0 | 25 | [6 empty] | 1 | 0 | 0 | 0 | 1% | 0 | 0 | 0 | 1 | 0 | 0 | 0 | 0 | 0 | 0 | 0 | 1% | [5 empty] | 0 | 0 | 1 | 0 | 0.5 |  |  |  | 22 | 220 | 25.7 |  | 35.1 | 49 | 74.2
231213 | 지연제별 응결 실험 | 21 | 231213-21 | 2023.01 | 21 | 세아 | 시멘트 | 46.65 | 30.73 | 7.78 | 0.56 | 4.7 | 7.6 | 1.98 | 2.84 | 5.12 | 2.93 | 6152 | 1 | 0 | 0 | 25 | 0 | 0 | 1 | 0 | 0 | 0.1% | 1 | 0 | 0 | 0 | 0.2% | 0 | 0 | 0 | 0 | 1 | 0 | 0 | 0 | 0 | 0 | 0 | 1% | [5 empty] | 0 | 1 | 0 | 0 | 0.4 | 18 | 26 | 8
230718 | 이차정련 석고 혼입률 실험 | 07 | 230718-07 | 2023.07 | 7 | 현대 | 시멘트 | 49.51 | 23.98 | 9.87 | 7.26 | 0.4 | 4.66 | 4.32 | 4.4 | 10.746 | 2.905 | 5953 | 1 | 0 | 0 | 25 | [6 empty] | 1 | 0 | 0 | 0 | 0.5% | [17 empty] | 0 | 0 | 1 | 0 | 0.5 |  |  |  |  | 220 | 26.4515625 |  | 53.1203125 | 60.53333 | 75.84583 | 77.10833 | 87.16458 | 84.80625
230720 | 특수강 석고 혼입률에 따른 응결 | 44 | 230720-44 | 2023.07 | 18 | 현대 | 시멘트 | 51.03 | 27.48 | 11.34 | 1.68 | 1.28 | 5.16 | 2.03 | 2.8 | 8.877 | 2.954 | 6155 | 1 | 0 | 0 | 35 | [6 empty] | 1 | 0 | 0 | 0 | 2% | [17 empty] | 0 | 1 | 0 | 0 | 0.4 | 39 | 53 | 14
221108 | 특수강 탈황이수석고 혼입률 실험 | 04 | 221108-04 | 2022.1 | 4 | 현대 | 시멘트 | 50.43 | 27.52 | 11.81 | 1.51 | 1.04 | 5.04 | 2.65 | 2.7 | 9.854 | 2.936 | 5078 | 0 | 0 | 1 | 40 | [6 empty] | 1 | 0 | 0 | 0 | 2% | [17 empty] | 0 | 0 | 1 | 0 | 0.5 |  |  |  |  | 215 |  |  | 2.9 | 5.2 | 6.6
250222 | 세아 입도별 응결 | 01 | 250222-01 | 2024.11 | 1 | 세아 | 시멘트 | 49.1 | 27.28 | 11.62 | 1.18 | 4.29 | 5.42 | 1.11 | 0.06 | 12.26 | 2.97 | 5.858 | 1 | 0 | 0 | 25 | 1 | 0 | 0 | 0 | 0 | 2% | [5 empty] | 1 | 0 | 0 | 0 | 0 | 0 | 0 | 0 | 0 | 0 | 0 | 1% | 1 | 0.05% | 1 | 0 | 0.1% | 0 | 1 | 0 | 0 | 0.4 | 1 | 2 | 1
231213 | 지연제별 응결 실험 | 05 | 231213-05 | 2023.01 | 5 | 세아 | 시멘트 | 46.65 | 30.73 | 7.78 | 0.56 | 4.7 | 7.6 | 1.98 | 2.84 | 5.12 | 2.93 | 6152 | 1 | 0 | 0 | 25 | [6 empty] | 0 | 1 | 0 | 0 | 0.4% | 0 | 0 | 0 | 0 | 1 | 0 | 0 | 0 | 0 | 0 | 0 | 1% | [5 empty] | 0 | 1 | 0 | 0 | 0.4 | 47 | 57 | 10
231213 | 지연제별 응결 실험 | 53 | 231213-53 | 2023.01 | 53 | 세아 | 시멘트 | 46.65 | 30.73 | 7.78 | 0.56 | 4.7 | 7.6 | 1.98 | 2.84 | 5.12 | 2.93 | 6152 | 1 | 0 | 0 | 25 | 0 | 1 | 0 | 0 | 0 | 0.3% | 1 | 0 | 0 | 0 | 0.3% | 0 | 0 | 0 | 0 | 1 | 0 | 0 | 0 | 0 | 0 | 0 | 1% | [5 empty] | 0 | 1 | 0 | 0 | 0.4 | 43 | 52 | 9
240709 | 지연제 및 유동화제 함량에 따른 실험 | 06 | 240709-06 | 2024.06 | 6 | 현대 | 시멘트 | 49.11 | 25.67 | 9.04 | 5.37 | 0.46 | 6.52 | 3.83 | 4.3 | 7.526 | 3 | 5987 | 1 | 0 | 0 | 25 | 1 | 0 | 0 | 0 | 0 | 1.5% | 1 | 0 | 0 | 0 | 0.5% | [14 empty] | 1 | 0 | 1.5% | 0 | 0 | 1 | 0 | 0.5 |  |  |  |  | 215 | 9.8
230720 | 이차정련 석고 혼입률에 따른 응결 | 22 | 230720-22 | 2023.07 | 22 | 현대 | 시멘트 | 49.51 | 23.98 | 9.87 | 7.26 | 0.4 | 4.66 | 4.32 | 4.4 | 10.746 | 2.905 | 5953 | 0 | 0 | 1 | 45 | [6 empty] | 1 | 0 | 0 | 0 | 1% | [17 empty] | 0 | 1 | 0 | 0 | 0.4 | 32 | 42 | 10
221108 | 특수강 탈황이수석고 혼입률 실험 | 06 | 221108-06 | 2022.1 | 6 | 현대 | 시멘트 | 50.43 | 27.52 | 11.81 | 1.51 | 1.04 | 5.04 | 2.65 | 2.7 | 7.865 | 2.936 | 6104 | 0 | 0 | 1 | 20 | [6 empty] | 1 | 0 | 0 | 0 | 2% | [17 empty] | 0 | 0 | 1 | 0 | 0.5 |  |  |  |  | 210 | 3 |  | 4.2 | 4.9 | 8
240712 | 이차정련 유동성 및 개방시간 강도 확보를 위한 기초 특성 | 03 | 240712-03 | 2024.06 | 3 | 현대 | 시멘트 | 49.11 | 25.67 | 9.04 | 5.37 | 0.46 | 6.52 | 3.83 | 4.3 | 7.526 | 3 | 5987 | 1 | 0 | 0 | 25 | 0 | 0 | 0 | 1 | 0 | 1% | 1 | 0 | 0 | 0 | 1% | [17 empty] | 0 | 0 | 1 | 0 | 0.5 |  |  |  |  | 2292.5 | 11.1 | 16.3 | 36.8 | 42.5 | 54.2
230720 | 특수강 석고 혼입률에 따른 응결 | 42 | 230720-42 | 2023.07 | 16 | 현대 | 시멘트 | 51.03 | 27.48 | 11.34 | 1.68 | 1.28 | 5.16 | 2.03 | 2.8 | 8.877 | 2.954 | 6155 | 1 | 0 | 0 | 25 | [6 empty] | 1 | 0 | 0 | 0 | 2% | [17 empty] | 0 | 1 | 0 | 0 | 0.4 | 29 | 41 | 12
230720 | 이차정련 석고 혼입률에 따른 응결 | 08 | 230720-08 | 2023.07 | 8 | 현대 | 시멘트 | 49.51 | 23.98 | 9.87 | 7.26 | 0.4 | 4.66 | 4.32 | 4.4 | 10.746 | 2.905 | 5953 | 0 | 1 | 0 | 25 | [6 empty] | 1 | 0 | 0 | 0 | 2% | [17 empty] | 0 | 1 | 0 | 0 | 0.4 | 37 | 67 | 30
240709 | 지연제 및 유동화제 함량에 따른 실험 | 02 | 240709-02 | 2024.06 | 2 | 현대 | 시멘트 | 49.11 | 25.67 | 9.04 | 5.37 | 0.46 | 6.52 | 3.83 | 4.3 | 7.526 | 3 | 5987 | 1 | 0 | 0 | 25 | 1 | 0 | 0 | 0 | 0 | 1% | 1 | 0 | 0 | 0 | 1% | [14 empty] | 1 | 0 | 1% | 0 | 0 | 1 | 0 | 0.5 |  |  |  |  | 205 | 13.5
231213 | 지연제별 응결 실험 | 29 | 231213-29 | 2023.01 | 29 | 세아 | 시멘트 | 46.65 | 30.73 | 7.78 | 0.56 | 4.7 | 7.6 | 1.98 | 2.84 | 5.12 | 2.93 | 6152 | 1 | 0 | 0 | 25 | 0 | 0 | 1 | 0 | 0 | 0.2% | 1 | 0 | 0 | 0 | 0.5% | 0 | 0 | 0 | 0 | 1 | 0 | 0 | 0 | 0 | 0 | 0 | 1% | [5 empty] | 0 | 1 | 0 | 0 | 0.4 | 168 | 180 | 12
231023 | 9월 특수강 응결 | 15 | 231023-15 | 2023.09 | 3 | 현대 | 시멘트 | 47.65 | 25.36 | 9.45 | 6.79 | 0.58 | 5.43 | 4.74 | 4.6 | 7.425 | 2.9 | 6244 | 1 | 0 | 0 | 25 | [6 empty] | 1 | 0 | 0 | 0 | 1% | [17 empty] | 0 | 0 | 1 | 0 | 0.5 | 8 | 14 | 6 |  | 192.5 | 41.4 |  | 59.2 | 65.7 | 63
230116 | 특수강 석고실험 | 02 | 230116-02 | 2022.1 | 2 | 현대 | 시멘트 | 50.43 | 27.52 | 11.81 | 1.51 | 1.04 | 5.04 | 2.65 | 2.7 | 7.865 | 2.936 | 6104 | 0 | 0 | 1 | 35 | [6 empty] | 1 | 0 | 0 | 0 | 1% | [17 empty] | 0 | 0 | 1 | 0 | 0.5 | [5 empty] | 6.4 |  | 23.3 | 25.8 | 35
230718 | 이차정련 석고 혼입률 실험 | 10 | 230718-10 | 2023.07 | 10 | 현대 | 시멘트 | 49.51 | 23.98 | 9.87 | 7.26 | 0.4 | 4.66 | 4.32 | 4.4 | 10.746 | 2.905 | 5953 | 0 | 0 | 1 | 30 | [6 empty] | 1 | 0 | 0 | 0 | 0.5% | [17 empty] | 0 | 0 | 1 | 0 | 0.5 |  |  |  |  | 215 | 23.884375 |  | 45.3265625 | 57.54792 | 69.1484375 | 76.40625 | 84.98542 | 83.12917
240813 | 기간에 따른 H2S 측정-21D | 05 | 240813-05 | 2023.12 | 5 | 세아 | 시멘트 | 47.46 | 27.91 | 8.34 | 0.68 | 4.12 | 6.1 | 5.39 | 3.23 | 7.394 | 2.97 | 5998 | 1 | 0 | 0 | 25 | 1 | 0 | 0 | 0 | 0 | 1.5% | [19 empty] | 1 | 0 | 0.1% | 0 | 1 | 0 | 0 | 0.4 |  |  |  | 249
210624 | H2O2 첨가량 실험 | 02 | 210624-02 | 2021.04 | 2 | 세아 | 시멘트 | 49.07 | 29.81 | 7.83 | 1.94 | 3.44 | 6.36 | 1.55 | 3.18 | 5.45 | 2.91 | 5994 | 1 | 0 | 0 | 25 | [6 empty] | 1 | 0 | 0 | 0 | 1% | 0 | 0 | 0 | 1 | 0 | 0 | 0 | 0 | 0 | 0 | 0 | 0.35% | [5 empty] | 0 | 0 | 1 | 0 | 0.5 |  |  |  | 77 | 215 | 32.4 |  | 41.1 | 38.6 | 68.8
250207 | 세아 H2S 발생량 확인 | 08 | 250207-08 | 2024.11 | 8 | 세아 | 시멘트 | 49.1 | 27.28 | 11.62 | 1.18 | 4.29 | 5.42 | 1.11 | 3.36 | 12.26 | 2.97 | 5.858 | 1 | 0 | 0 | 25 | 1 | 0 | 0 | 0 | 0 | 1% | [5 empty] | 1 | 0 | 0 | 0 | 0 | 0 | 0 | 0 | 0 | 0 | 0 | 1.5% | 1 | 0.05% | 1 | 0 | 0.1% | 0 | 1 | 0 | 0 | 0.4 |  |  |  | 26
250220 | 이차정련슬래그 강도 | 02 | 250220-02 | 2024.12 | 1 | 현대 | 시멘트 | 46.7 | 31.2 | 11.2 | 3.18 | 0.573 | 4.04 | 3.107 | 4.5 | 9.274 | 3.02 | 7127 | 1 | 0 | 0 | 25 | 1 | 0 | 0 | 0 | 0 | 2% | [5 empty] | 0 | 0 | 0 | 0 | 0 | 0 | 0 | 0 | 0 | 0 | 0 | 0% | 1 | 0.05% | 1 | 0 | 0.1% | 0 | 0 | 1 | 0 | 0.5 |  |  |  |  | 162.5 | 17 | 20.8 | 34.2 |  | 59
231108 | 11월-2 특수강 응결 | 24 | 231108-24 | 2023.11-2 | 4 | 현대 | 시멘트 | 53.2 | 27.6 | 12.2 | 1 | 1.42 | 3.02 | 1.56 | 3 | 8.741 | 2.8 | 6113 | 0 | 0 | 1 | 30 | [6 empty] | 1 | 0 | 0 | 0 | 1% | [17 empty] | 0 | 0 | 1 | 0 | 0.5 | 17 | 24 | 7 |  | 170 | 10 |  | 35.9 | 50.1 | 57.5
240722 | CSA 혼입률에 따른 개방시간 강도-CSA10 | 02 | 240722-02 | 2024.06 | 2 | 현대 | 시멘트 | 49.11 | 25.67 | 9.04 | 5.37 | 0.46 | 6.52 | 3.83 | 4.3 | 7.526 | 3 | 5987 | 1 | 0 | 0 | 25 | 1 | 0 | 0 | 1 | 0 | 2% | 1 | 0 | 0 | 0 | 0.5% | [17 empty] | 0 | 0 | 1 | 0 | 0.5 |  |  |  |  | 265 | 0.6 | 1.1 | 15.6 | 23.4 | 36.9
230321 | ALC 실험-기포율(60%) | 05 | 230321-05 | 2023.01 | 5 | 세아 | 기포콘크리트 | 46.65 | 30.73 | 7.78 | 0.56 | 4.7 | 7.6 | 1.98 | 2.84 | 5.12 | 2.93 | 6152 | 1 | 0 | 0 | 25 | [6 empty] | 1 | 0 | 0 | 0 | 1.5% | [14 empty] | 0 | 1 | 1.5% | 0 | 1 | 0 | 0 | 0.4 |  |  |  |  | 145 | 0.9 |  | 1.1 | 2.1 | 2.3
230111 | 이차정련 응결 | 04 | 230111-04 | 2022.1 | 4 | 현대 | 시멘트 | 51.65 | 28.93 | 11.68 | 0.96 | 0.64 | 3.14 | 3 | 4.2 | 8.221 | 2.941 | 6042 | 0 | 0 | 1 | 40 | [6 empty] | 1 | 0 | 0 | 0 | 1% | [17 empty] | 0 | 1 | 0 | 0 | 0.4 | 1 | 4 | 3
240814 | 황산아연 첨가방식-H2S | 05 | 240814-05 | 2023.12 | 5 | 세아 | 시멘트 | 47.46 | 27.91 | 8.34 | 0.68 | 4.12 | 6.1 | 5.39 | 3.23 | 7.394 | 2.97 | 5998 | 1 | 0 | 0 | 25 | [6 empty] | 0 | 0 | 0 | 0 | 0% | 0 | 1 | 0 | 0 | 0 | 0 | 0 | 0 | 0 | 0 | 0 | 1% |  |  | 1 | 0 | 0.1% | 0 | 1 | 0 | 0 | 0.4 |  |  |  | 9
240812 | 지연제 함량에 따른 응결 | 16 | 240812-16 | 2023.12 | 16 | 세아 | 시멘트 | 47.46 | 27.91 | 8.34 | 0.68 | 4.12 | 6.1 | 5.39 | 3.23 | 7.394 | 2.97 | 5998 | 1 | 0 | 0 | 25 | 1 | 0 | 0 | 0 | 0 | 2% | [5 empty] | 0 | 0 | 0 | 0 | 0 | 0 | 0 | 1 | 0 | 0 | 0 | 1% |  |  | 1 | 0 | 0.1% | 0 | 0 | 1 | 0 | 0.5 | 56 | 67 | 11 | 297 |  | 22.5 | 31.6
240718 | CSA 혼입률에 따른 이차정련 응결-CSA10 | 06 | 240718-06 | 2024.06 | 6 | 현대 | 시멘트 | 49.11 | 25.67 | 9.04 | 5.37 | 0.46 | 6.52 | 3.83 | 4.3 | 7.526 | 3 | 5987 | 1 | 0 | 0 | 25 | 1 | 0 | 0 | 0 | 0 | 1% | 1 | 0 | 0 | 0 | 1% | [17 empty] | 0 | 1 | 0 | 0 | 0.4 | 24 | 34 | 10
240602 | 5월 이차정련 실험 | 10 | 240602-10 | 2024.05 | 4 | 현대 | 시멘트 | 49.7 | 19.2 | 9.97 | 11.8 | 0.9 | 3.4 | 5.03 | 4 | 8.762 | 3 | 6024 | 1 | 0 | 0 | 25 | [6 empty] | 1 | 0 | 0 | 0 | 0% | [17 empty] | 0 | 1 | 0 | 0 | 0.4 | 5 | 9 | 4
230718 | 이차정련 석고 혼입률 실험 | 02 | 230718-02 | 2023.07 | 2 | 현대 | 시멘트 | 49.51 | 23.98 | 9.87 | 7.26 | 0.4 | 4.66 | 4.32 | 4.4 | 10.746 | 2.905 | 5953 | 0 | 1 | 0 | 20 | [6 empty] | 1 | 0 | 0 | 0 | 0.5% | [17 empty] | 0 | 0 | 1 | 0 | 0.5 |  |  |  |  | 265 | 5.91875 |  | 33.2734375 | 44.95208 | 53.3578125 | 54.56875 | 62.03958 | 62.49167
231213 | 지연제별 응결 실험 | 19 | 231213-19 | 2023.01 | 19 | 세아 | 시멘트 | 46.65 | 30.73 | 7.78 | 0.56 | 4.7 | 7.6 | 1.98 | 2.84 | 5.12 | 2.93 | 6152 | 1 | 0 | 0 | 25 | 0 | 0 | 1 | 0 | 0 | 0.5% | [5 empty] | 0 | 0 | 0 | 0 | 1 | 0 | 0 | 0 | 0 | 0 | 0 | 1% | [5 empty] | 0 | 1 | 0 | 0 | 0.4 | 14 | 18 | 4
240602 | 5월-2 이차정련 실험 | 16 | 240602-16 | 2024.05-2 | 4 | 현대 | 시멘트 | 51.9 | 25.07 | 11.46 | 3.37 | 0.48 | 4.03 | 3.69 | 4.1 | 8.241 | 3.2 | 6084 | 1 | 0 | 0 | 25 | [6 empty] | 1 | 0 | 0 | 0 | 0% | [17 empty] | 0 | 1 | 0 | 0 | 0.4 | 1 | 2 | 1
230111 | 특수강 응결 | 06 | 230111-06 | 2022.1 | 2 | 현대 | 시멘트 | 50.43 | 27.52 | 11.81 | 1.51 | 1.04 | 5.04 | 2.65 | 2.7 | 9.854 | 2.936 | 5078 | 0 | 0 | 1 | 20 | [6 empty] | 1 | 0 | 0 | 0 | 1% | [17 empty] | 0 | 1 | 0 | 0 | 0.4 | 30 | 37 | 7
210720 | 천연이수석고 함량실험 | 04 | 210720-04 | 2021.04 | 4 | 세아 | 시멘트 | 50.1 | 29.3 | 8.2 | 1.6 | 3.9 | 5.6 | 1.3 | 3.18 | 5.33 | 2.91 | 6045 | 0 | 0 | 1 | 36 | [6 empty] | 1 | 0 | 0 | 0 | 1.5% | 0 | 0 | 0 | 1 | 0 | 0 | 0 | 0 | 0 | 0 | 0 | 1% | [5 empty] | 0 | 0 | 1 | 0 | 0.5 |  |  |  |  | 250 | 7.7 |  | 38.5 | 49.5 | 61
240812 | 지연제 함량에 따른 응결 | 20 | 240812-20 | 2023.12 | 20 | 세아 | 시멘트 | 47.46 | 27.91 | 8.34 | 0.68 | 4.12 | 6.1 | 5.39 | 3.23 | 7.394 | 2.97 | 5998 | 1 | 0 | 0 | 25 | 1 | 0 | 0 | 0 | 0 | 2% | [5 empty] | 0 | 0 | 1 | 0 | 0 | 0 | 0 | 0 | 0 | 0 | 0 | 1% |  |  | 1 | 0 | 0.1% | 0 | 0 | 1 | 0 | 0.5 | 42 | 51 | 9 | 132 |  | 23.5 | 25.7
221102 | 특수강 환원슬래그 응결 | 22 | 221102-22 | 2022.1 | 6 | 현대 | 시멘트 | 50.43 | 27.52 | 11.81 | 1.51 | 1.04 | 5.04 | 2.65 | 2.7 | 9.854 | 2.936 | 5078 | 1 | 0 | 0 | 25 | [6 empty] | 1 | 0 | 0 | 0 | 1% | [17 empty] | 0 | 1 | 0 | 0 | 0.4 | 25 | 30 | 5
231023 | 8월 특수강 응결 | 11 | 231023-11 | 2023.08 | 3 | 현대 | 시멘트 | 49.21 | 29.58 | 11.44 | 1.1 | 1.99 | 4.75 | 1.93 | 3.2 | 7.842 | 2.9 | 6245 | 1 | 0 | 0 | 25 | [6 empty] | 1 | 0 | 0 | 0 | 1% | [17 empty] | 0 | 0 | 1 | 0 | 0.5 | 0 | 0 | 0 |  | 237.5 | 13.9 |  | 29.4 | 40.3 | 53.1
240718 | CSA 혼입률에 따른 이차정련 응결-CSA20 | 09 | 240718-09 | 2024.06 | 9 | 현대 | 시멘트 | 49.11 | 25.67 | 9.04 | 5.37 | 0.46 | 6.52 | 3.83 | 4.3 | 7.526 | 3 | 5987 | 1 | 0 | 0 | 25 | 1 | 0 | 0 | 0 | 0 | 1% | 1 | 0 | 0 | 0 | 1% | [17 empty] | 0 | 1 | 0 | 0 | 0.4 | 26 | 42 | 16
231023 | 9월 이차정련 응결 | 07 | 231023-07 | 2023.09 | 3 | 현대 | 시멘트 | 43.95 | 24.07 | 10.81 | 3.19 | 0.74 | 9.05 | 8.19 | 4.4 | 7.556 | 3.3 | 6285 | 1 | 0 | 0 | 25 | [6 empty] | 1 | 0 | 0 | 0 | 1% | [17 empty] | 0 | 0 | 1 | 0 | 0.5 | 8 | 14 | 6 |  | 192.5 | 41.4 |  | 59.2 | 65.7 | 63
230718 | 특수강 석고 혼입률 실험 | 19 | 230718-19 | 2023.07 | 6 | 현대 | 시멘트 | 51.03 | 27.48 | 11.34 | 1.68 | 1.28 | 5.16 | 2.03 | 2.8 | 8.877 | 2.954 | 6155 | 1 | 0 | 0 | 20 | [6 empty] | 1 | 0 | 0 | 0 | 1% | [17 empty] | 0 | 0 | 1 | 0 | 0.5 |  |  |  |  | 217.5 | 28.778125 |  | 32.4234375 | 35 | 38.540625 | 43.196875 | 53.7703125 | 52.5359375
230616 | 펄라이트잔골재(작은입도) | 02 | 230616-02 | 2023.01 | 2 | 세아 | 시멘트 | 46.65 | 30.73 | 7.78 | 0.56 | 4.7 | 7.6 | 1.98 | 2.84 | 5.12 | 2.93 | 6152 | 1 | 0 | 0 | 25 | [6 empty] | 1 | 0 | 0 | 0 | 1% | 0 | 0 | 0 | 0 | 0 | 0 | 1 | 0 | 0 | 0 | 0 | 2% | [5 empty] | 0 | 0 | 0 | 1 | 0.6 | [5 empty] | 8.3 |  | 12.8
230718 | 특수강 석고 혼입률 실험 | 16 | 230718-16 | 2023.07 | 3 | 현대 | 시멘트 | 51.03 | 27.48 | 11.34 | 1.68 | 1.28 | 5.16 | 2.03 | 2.8 | 8.877 | 2.954 | 6155 | 0 | 1 | 0 | 25 | [6 empty] | 1 | 0 | 0 | 0 | 1% | [17 empty] | 0 | 0 | 1 | 0 | 0.5 |  |  |  |  | 237.5 | 0.8859375 |  | 9.5828125 | 24.56875 | 35.01875 | 40.3109375 | 44.3328125 | 48.35208
210713 | 석고종류 실험 | 08 | 210713-08 | 2021.04 | 8 | 세아 | 시멘트 | 49.07 | 29.81 | 7.83 | 1.94 | 3.44 | 6.36 | 1.55 | 3.18 | 5.45 | 2.91 | 5994 | 0 | 0 | 1 | 40 | [6 empty] | 1 | 0 | 0 | 0 | 1.5% | 0 | 0 | 0 | 1 | 0 | 0 | 0 | 0 | 0 | 0 | 0 | 0.7% | [5 empty] | 0 | 0 | 1 | 0 | 0.5 |  |  |  | 137 | 240 | 14 |  | 28 | 36 | 49.8
230720 | 이차정련 석고 혼입률에 따른 응결 | 21 | 230720-21 | 2023.07 | 21 | 현대 | 시멘트 | 49.51 | 23.98 | 9.87 | 7.26 | 0.4 | 4.66 | 4.32 | 4.4 | 10.746 | 2.905 | 5953 | 0 | 0 | 1 | 40 | [6 empty] | 1 | 0 | 0 | 0 | 1% | [17 empty] | 0 | 1 | 0 | 0 | 0.4 | 26 | 38 | 12
231108 | 10월 이차정련 응결 | 03 | 231108-03 | 2023.1 | 3 | 현대 | 시멘트 | 49.2 | 29.7 | 8.94 | 4.06 | 0.57 | 3.73 | 3.8 | 2.3 | 7.682 | 3 | 6069 | 1 | 0 | 0 | 25 | [6 empty] | 1 | 0 | 0 | 0 | 1% | [17 empty] | 0 | 0 | 1 | 0 | 0.5 | 3 | 8 | 5
230720 | 특수강 석고 혼입률에 따른 응결 | 30 | 230720-30 | 2023.07 | 4 | 현대 | 시멘트 | 51.03 | 27.48 | 11.34 | 1.68 | 1.28 | 5.16 | 2.03 | 2.8 | 8.877 | 2.954 | 6155 | 0 | 1 | 0 | 25 | [6 empty] | 1 | 0 | 0 | 0 | 1% | [17 empty] | 0 | 1 | 0 | 0 | 0.4 | 28 | 45 | 17
240206 | 상용 초속경시멘트 혼입 | A70-QB30 | 240206-A70-QB30 | 2023.12 | 20 | 세아 | 시멘트 | 47.46 | 27.91 | 8.34 | 0.68 | 4.12 | 6.1 | 5.39 | 3.23 | 7.394 | 2.97 | 5998 | 1 | 0 | 0 | 25 | 1 | 0 | 0 | 0 | 0 | 1% | [22 empty] | 0 | 0 | 1 | 0 | 0.5 | 5 | 13 | 8 |  | 290 | 17 |  | 27 | 31.2 | 46.9
231108 | 11월-2 특수강 응결 | 23 | 231108-23 | 2023.11-2 | 3 | 현대 | 시멘트 | 53.2 | 27.6 | 12.2 | 1 | 1.42 | 3.02 | 1.56 | 3 | 8.741 | 2.8 | 6113 | 1 | 0 | 0 | 25 | [6 empty] | 1 | 0 | 0 | 0 | 1% | [17 empty] | 0 | 0 | 1 | 0 | 0.5 | 13 | 17 | 4 |  | 175 | 25.2 |  | 50.3 | 51.5 | 57.7
240711 | 탄산나트륨 혼입 응결 | 04 | 240711-04 | 2024.06 | 1 | 현대 | 시멘트 | 49.11 | 25.67 | 9.04 | 5.37 | 0.46 | 6.52 | 3.83 | 4.3 | 7.526 | 3 | 5987 | 1 | 0 | 0 | 25 | [6 empty] | 1 | 0 | 0 | 0 | 1% | [17 empty] | 0 | 1 | 0 | 0 | 0.4 | 8 | 12 | 4
230111 | 특수강 응결 | 16 | 230111-16 | 2022.1 | 12 | 현대 | 시멘트 | 50.43 | 27.52 | 11.81 | 1.51 | 1.04 | 5.04 | 2.65 | 2.7 | 7.865 | 2.936 | 6104 | 0 | 0 | 1 | 40 | [6 empty] | 1 | 0 | 0 | 0 | 1% | [17 empty] | 0 | 1 | 0 | 0 | 0.4 | 12 | 21 | 9
230111 | 특수강 응결 | 11 | 230111-11 | 2022.1 | 7 | 현대 | 시멘트 | 50.43 | 27.52 | 11.81 | 1.51 | 1.04 | 5.04 | 2.65 | 2.7 | 7.865 | 2.936 | 6104 | 0 | 0 | 1 | 30 | [6 empty] | 1 | 0 | 0 | 0 | 0% | [17 empty] | 0 | 1 | 0 | 0 | 0.4 | 0 | 0 | 0
210716 | CA-CS 혼입 실험 | CA90-CS10 | 210716-CA90-CS10 | 2021.04 | 1 | 세아 | 시멘트 | 50.1 | 29.3 | 8.2 | 1.6 | 3.9 | 5.6 | 1.3 | 3.18 | 5.33 | 2.91 | 6045 | 1 | 0 | 0 | 25 | [6 empty] | 1 | 0 | 0 | 0 | 1.4% | 0 | 0 | 0 | 1 | 0 | 0 | 0 | 0 | 0 | 0 | 0 | 1% | [5 empty] | 0 | 0 | 1 | 0 | 0.5 |  |  |  | 137 | 240 | 26.9 |  | 50.1 | 53.1 | 50.1
231108 | 11월 이차정련 응결 | 07 | 231108-07 | 2023.11 | 3 | 현대 | 시멘트 | 50.1 | 28.4 | 10 | 3.83 | 0.559 | 3.27 | 3.841 | 3.8 | 8.047 | 3 | 5940 | 1 | 0 | 0 | 25 | [6 empty] | 1 | 0 | 0 | 0 | 1% | [17 empty] | 0 | 0 | 1 | 0 | 0.5 | 0 | 0 | 0
230321 | ALC 실험-기포율(70%) | 02 | 230321-02 | 2023.01 | 2 | 세아 | 기포콘크리트 | 46.65 | 30.73 | 7.78 | 0.56 | 4.7 | 7.6 | 1.98 | 2.84 | 5.12 | 2.93 | 6152 | 1 | 0 | 0 | 25 | [6 empty] | 1 | 0 | 0 | 0 | 1.5% | [14 empty] | 0 | 1 | 1.5% | 0 | 1 | 0 | 0 | 0.4 |  |  |  |  | 165 | 1.7 |  | 3.4 | 3.9 | 4.1
240709 | 지연제 및 유동화제 함량에 따른 실험 | 05 | 240709-05 | 2024.06 | 5 | 현대 | 시멘트 | 49.11 | 25.67 | 9.04 | 5.37 | 0.46 | 6.52 | 3.83 | 4.3 | 7.526 | 3 | 5987 | 1 | 0 | 0 | 25 | 1 | 0 | 0 | 0 | 0 | 1.5% | 1 | 0 | 0 | 0 | 0.5% | [14 empty] | 1 | 0 | 1% | 0 | 0 | 1 | 0 | 0.5 |  |  |  |  | 205 | 10.4
230720 | 특수강 석고 혼입률에 따른 응결 | 45 | 230720-45 | 2023.07 | 19 | 현대 | 시멘트 | 51.03 | 27.48 | 11.34 | 1.68 | 1.28 | 5.16 | 2.03 | 2.8 | 8.877 | 2.954 | 6155 | 0 | 0 | 1 | 30 | [6 empty] | 1 | 0 | 0 | 0 | 1% | [17 empty] | 0 | 1 | 0 | 0 | 0.4 | 20 | 24 | 4
231108 | 11월-2 특수강 응결 | 22 | 231108-22 | 2023.11-2 | 2 | 현대 | 시멘트 | 53.2 | 27.6 | 12.2 | 1 | 1.42 | 3.02 | 1.56 | 3 | 8.741 | 2.8 | 6113 | 1 | 0 | 0 | 20 | [6 empty] | 1 | 0 | 0 | 0 | 1% | [17 empty] | 0 | 0 | 1 | 0 | 0.5 | 16 | 20 | 4 |  | 185 | 21.8 |  | 44.6 | 48.8 | 57.1
231108 | 11월 특수강 응결 | 20 | 231108-20 | 2023.11 | 4 | 현대 | 시멘트 | 51.2 | 29.8 | 12 | 0.55 | 1.44 | 3.43 | 1.58 | 3.1 | 7.214 | 2.8 | 6208 | 0 | 0 | 1 | 30 | [6 empty] | 1 | 0 | 0 | 0 | 1% | [17 empty] | 0 | 0 | 1 | 0 | 0.5 | 16 | 20 | 4 |  | 177.5 | 14.5 |  | 32.5 | 50 | 62.7
240813 | 기간에 따른 H2S 측정-1D | 01 | 240813-01 | 2023.12 | 1 | 세아 | 시멘트 | 47.46 | 27.91 | 8.34 | 0.68 | 4.12 | 6.1 | 5.39 | 3.23 | 7.394 | 2.97 | 5998 | 1 | 0 | 0 | 25 | 1 | 0 | 0 | 0 | 0 | 1% | [19 empty] | 1 | 0 | 0.1% | 0 | 1 | 0 | 0 | 0.4 |  |  |  | 76
240206 | 상용 초속경시멘트 혼입 | A90-QB10 | 240206-A90-QB10 | 2023.12 | 18 | 세아 | 시멘트 | 47.46 | 27.91 | 8.34 | 0.68 | 4.12 | 6.1 | 5.39 | 3.23 | 7.394 | 2.97 | 5998 | 1 | 0 | 0 | 25 | 1 | 0 | 0 | 0 | 0 | 1% | [22 empty] | 0 | 0 | 1 | 0 | 0.5 | 9 | 16 | 7 |  | 290 | 23.8 |  | 37.8 | 40 | 58.3
210713 | 석고종류 실험 | 05 | 210713-05 | 2021.04 | 5 | 세아 | 시멘트 | 49.07 | 29.81 | 7.83 | 1.94 | 3.44 | 6.36 | 1.55 | 3.18 | 5.45 | 2.91 | 5994 | 1 | 0 | 0 | 25 | [6 empty] | 1 | 0 | 0 | 0 | 1.5% | 0 | 0 | 0 | 1 | 0 | 0 | 0 | 0 | 0 | 0 | 0 | 0.7% | [5 empty] | 0 | 0 | 1 | 0 | 0.5 |  |  |  | 137 | 217.5 | 42.5 |  | 57 | 60 | 61.1
231213 | 지연제별 응결 실험 | 37 | 231213-37 | 2023.01 | 37 | 세아 | 시멘트 | 46.65 | 30.73 | 7.78 | 0.56 | 4.7 | 7.6 | 1.98 | 2.84 | 5.12 | 2.93 | 6152 | 1 | 0 | 0 | 25 | 0 | 1 | 0 | 0 | 0 | 0.2% | [5 empty] | 0 | 0 | 0 | 0 | 1 | 0 | 0 | 0 | 0 | 0 | 0 | 1% | [5 empty] | 0 | 1 | 0 | 0 | 0.4 | 4 | 9 | 5
221102 | 특수강 환원슬래그 응결 | 28 | 221102-28 | 2022.1 | 12 | 현대 | 시멘트 | 50.43 | 27.52 | 11.81 | 1.51 | 1.04 | 5.04 | 2.65 | 2.7 | 7.865 | 2.936 | 6104 | 1 | 0 | 0 | 25 | [6 empty] | 1 | 0 | 0 | 0 | 0.5% | [17 empty] | 0 | 1 | 0 | 0 | 0.4 | 1 | 2 | 1
230111 | 특수강 응결 | 08 | 230111-08 | 2022.1 | 4 | 현대 | 시멘트 | 50.43 | 27.52 | 11.81 | 1.51 | 1.04 | 5.04 | 2.65 | 2.7 | 9.854 | 2.936 | 5078 | 0 | 0 | 1 | 40 | [6 empty] | 1 | 0 | 0 | 0 | 1% | [17 empty] | 0 | 1 | 0 | 0 | 0.4 | 59 | 70 | 11
231023 | 9월 특수강 응결 | 16 | 231023-16 | 2023.09 | 4 | 현대 | 시멘트 | 47.65 | 25.36 | 9.45 | 6.79 | 0.58 | 5.43 | 4.74 | 4.6 | 7.425 | 2.9 | 6244 | 0 | 0 | 1 | 30 | [6 empty] | 1 | 0 | 0 | 0 | 1% | [17 empty] | 0 | 0 | 1 | 0 | 0.5 | 12 | 21 | 9 |  | 202.5 | 7.1 |  | 45.8 | 46.6 | 55.8
240711 | 탄산나트륨 혼입 초기 강도 확인 | 03 | 240711-03 | 2024.06 | 3 | 현대 | 시멘트 | 49.11 | 25.67 | 9.04 | 5.37 | 0.46 | 6.52 | 3.83 | 4.3 | 7.526 | 3 | 5987 | 1 | 0 | 0 | 25 | 0 | 0 | 0 | 1 | 0 | 1% | 1 | 0 | 0 | 0 | 2% | [17 empty] | 0 | 0 | 1 | 0 | 0.5 | [5 empty] | 9.3 | 15.2 | 18.1
240710 | 탄산나트륨 함량별 응결 | 05 | 240710-05 | 2024.06 | 2 | 현대 | 시멘트 | 49.11 | 25.67 | 9.04 | 5.37 | 0.46 | 6.52 | 3.83 | 4.3 | 7.526 | 3 | 5987 | 1 | 0 | 0 | 25 | 0 | 0 | 0 | 1 | 0 | 0.5% | 1 | 0 | 0 | 0 | 2% | [17 empty] | 0 | 1 | 0 | 0 | 0.4 | 39 | 55 | 16
230111 | 특수강 응결 | 14 | 230111-14 | 2022.1 | 10 | 현대 | 시멘트 | 50.43 | 27.52 | 11.81 | 1.51 | 1.04 | 5.04 | 2.65 | 2.7 | 7.865 | 2.936 | 6104 | 0 | 0 | 1 | 20 | [6 empty] | 1 | 0 | 0 | 0 | 1% | [17 empty] | 0 | 1 | 0 | 0 | 0.4 | 18 | 23 | 5
230720 | 특수강 석고 혼입률에 따른 응결 | 46 | 230720-46 | 2023.07 | 20 | 현대 | 시멘트 | 51.03 | 27.48 | 11.34 | 1.68 | 1.28 | 5.16 | 2.03 | 2.8 | 8.877 | 2.954 | 6155 | 0 | 0 | 1 | 35 | [6 empty] | 1 | 0 | 0 | 0 | 1% | [17 empty] | 0 | 1 | 0 | 0 | 0.4 | 22 | 27 | 5
240612 | 지연제 종류,함량 응결 | 17 | 240612-17 | 2023.12 | 17 | 세아 | 시멘트 | 47.46 | 27.91 | 8.34 | 0.68 | 4.12 | 6.1 | 5.39 | 3.23 | 7.394 | 2.97 | 5998 | 1 | 0 | 0 | 25 | 0 | 0 | 1 | 0 | 0 | 0.2% | 1 | 0 | 0 | 0 | 0.5% | [14 empty] | 1 | 0 | 0.1% | 0 | 1 | 0 | 0 | 0.4 | 29 | 34 | 5
240206 | 상용 초속경시멘트 혼입 | QB | 240206-QB | 2023.12 | 1 | 세아 | 시멘트 | 47.46 | 27.91 | 8.34 | 0.68 | 4.12 | 6.1 | 5.39 | 3.23 | 7.394 | 2.97 | 5998 | 1 | 0 | 0 | 25 | 1 | 0 | 0 | 0 | 0 | 1% | [22 empty] | 0 | 0 | 1 | 0 | 0.5 | 47 | 57 | 10 |  | 205 | 1 |  | 5.8 | 19.8 | 19
240708 | 탄산나트륨 활용 | 05 | 240708-05 | 2023.12 | 5 | 세아 | 시멘트 | 47.46 | 27.91 | 8.34 | 0.68 | 4.12 | 6.1 | 5.39 | 3.23 | 7.394 | 2.97 | 5998 | 1 | 0 | 0 | 25 | [6 empty] | 0 | 0 | 1 | 0 | 0.5% | [14 empty] | 1 | 0 | 0.1% | 0 | 1 | 0 | 0 | 0.4 | 4 | 8 | 4
240206 | 상용 초속경시멘트 혼입 | A80-QB20 | 240206-A80-QB20 | 2023.12 | 19 | 세아 | 시멘트 | 47.46 | 27.91 | 8.34 | 0.68 | 4.12 | 6.1 | 5.39 | 3.23 | 7.394 | 2.97 | 5998 | 1 | 0 | 0 | 25 | 1 | 0 | 0 | 0 | 0 | 1% | [22 empty] | 0 | 0 | 1 | 0 | 0.5 | 7 | 15 | 8 |  | 290 | 19.2 |  | 31.5 | 39 | 53.4
210427 | 슬래그 기초특성 평가 | 06 | 210427-06 | 2021.04 | 3 | 세아 | 시멘트 | 49.07 | 29.81 | 7.83 | 1.94 | 3.44 | 6.36 | 1.55 | 3.18 | 5.45 | 2.91 | 5994 | 0 | 1 | 0 | 40 | [6 empty] | 1 | 0 | 0 | 0 | 2% | [17 empty] | 0 | 0 | 1 | 0 | 0.5 |  |  |  |  | 180 |  |  | 2.9 | 6.7
230321 | ALC 실험-기포율(60%) | 06 | 230321-06 | 2023.01 | 6 | 세아 | 기포콘크리트 | 46.65 | 30.73 | 7.78 | 0.56 | 4.7 | 7.6 | 1.98 | 2.84 | 5.12 | 2.93 | 6152 | 1 | 0 | 0 | 25 | [6 empty] | 1 | 0 | 0 | 0 | 2% | [14 empty] | 0 | 1 | 1.5% | 0 | 1 | 0 | 0 | 0.4 |  |  |  |  | 145 | 1.3 |  | 1.4 | 2.6 | 2.8
221108 | 특수강 탈황이수석고 혼입률 실험 | 08 | 221108-08 | 2022.1 | 8 | 현대 | 시멘트 | 50.43 | 27.52 | 11.81 | 1.51 | 1.04 | 5.04 | 2.65 | 2.7 | 7.865 | 2.936 | 6104 | 0 | 0 | 1 | 40 | [6 empty] | 1 | 0 | 0 | 0 | 2% | [17 empty] | 0 | 0 | 1 | 0 | 0.5 |  |  |  |  | 210 | 3.7 |  | 4.9 | 6.5 | 6.3
231213 | 지연제별 응결 실험 | 30 | 231213-30 | 2023.01 | 30 | 세아 | 시멘트 | 46.65 | 30.73 | 7.78 | 0.56 | 4.7 | 7.6 | 1.98 | 2.84 | 5.12 | 2.93 | 6152 | 1 | 0 | 0 | 25 | 0 | 0 | 1 | 0 | 0 | 0.3% | 1 | 0 | 0 | 0 | 0.1% | 0 | 0 | 0 | 0 | 1 | 0 | 0 | 0 | 0 | 0 | 0 | 1% | [5 empty] | 0 | 1 | 0 | 0 | 0.4 | 13 | 20 | 7
250221 | 세아 입도별 H2S 측정 | 07 | 250221-07 | 2024.11 | 7 | 세아 | 시멘트 | 49.1 | 27.28 | 11.62 | 1.18 | 4.29 | 5.42 | 1.11 | 0.06 | 12.26 | 2.97 | 5.858 | 1 | 0 | 0 | 25 | 1 | 0 | 0 | 0 | 0 | 1% | [5 empty] | 1 | 0 | 0 | 0 | 0 | 0 | 0 | 0 | 0 | 0 | 0 | 1% | 1 | 0.05% | 1 | 0 | 0.1% | 0 | 1 | 0 | 0 | 0.4 | 0 | 0 | 0 | 7
230720 | 특수강 석고 혼입률에 따른 응결 | 49 | 230720-49 | 2023.07 | 23 | 현대 | 시멘트 | 51.03 | 27.48 | 11.34 | 1.68 | 1.28 | 5.16 | 2.03 | 2.8 | 8.877 | 2.954 | 6155 | 0 | 0 | 1 | 30 | [6 empty] | 1 | 0 | 0 | 0 | 2% | [17 empty] | 0 | 1 | 0 | 0 | 0.4 | 24 | 30 | 6
240718 | CSA 혼입률에 따른 이차정련 응결-CSA30 | 12 | 240718-12 | 2024.06 | 12 | 현대 | 시멘트 | 49.11 | 25.67 | 9.04 | 5.37 | 0.46 | 6.52 | 3.83 | 4.3 | 7.526 | 3 | 5987 | 1 | 0 | 0 | 25 | 1 | 0 | 0 | 0 | 0 | 1% | 1 | 0 | 0 | 0 | 1% | [17 empty] | 0 | 1 | 0 | 0 | 0.4 | 42 | 71 | 29
250221 | 세아 입도별 H2S 측정 | 09 | 250221-09 | 2024.11 | 9 | 세아 | 시멘트 | 49.1 | 27.28 | 11.62 | 1.18 | 4.29 | 5.42 | 1.11 | 0.94 | 12.26 | 2.97 | 5.858 | 1 | 0 | 0 | 25 | 1 | 0 | 0 | 0 | 0 | 1% | [5 empty] | 1 | 0 | 0 | 0 | 0 | 0 | 0 | 0 | 0 | 0 | 0 | 1% | 1 | 0.05% | 1 | 0 | 0.1% | 0 | 1 | 0 | 0 | 0.4 | 0 | 0 | 0 | 14
231213 | 지연제별 응결 실험 | 15 | 231213-15 | 2023.01 | 15 | 세아 | 시멘트 | 46.65 | 30.73 | 7.78 | 0.56 | 4.7 | 7.6 | 1.98 | 2.84 | 5.12 | 2.93 | 6152 | 1 | 0 | 0 | 25 | 0 | 0 | 1 | 0 | 0 | 0.1% | [5 empty] | 0 | 0 | 0 | 0 | 1 | 0 | 0 | 0 | 0 | 0 | 0 | 1% | [5 empty] | 0 | 1 | 0 | 0 | 0.4 | 2 | 4 | 2
240806 | 다양한 시료 활용 응결 | 05 | 240806-05 | 2023.12 | 5 | 세아 | 시멘트 | 47.46 | 27.91 | 8.34 | 0.68 | 4.12 | 6.1 | 5.39 | 3.23 | 7.394 | 2.97 | 5998 | 1 | 0 | 0 | 25 | 1 | 0 | 0 | 0 | 0 | 1% | [5 empty] | 0 | 0 | 0 | 0 | 0 | 0 | 0 | 1 | 0 | 0 | 0 | 1% |  |  | 1 | 0 | 0.1% | 0 | 0 | 1 | 0 | 0.5 | 16 | 20 | 4 |  |  | 38.5 | 41.9
240711 | 탄산나트륨 혼입 초기 강도 확인 | 02 | 240711-02 | 2024.06 | 2 | 현대 | 시멘트 | 49.11 | 25.67 | 9.04 | 5.37 | 0.46 | 6.52 | 3.83 | 4.3 | 7.526 | 3 | 5987 | 1 | 0 | 0 | 25 | 0 | 0 | 0 | 1 | 0 | 0.5% | 1 | 0 | 0 | 0 | 2% | [17 empty] | 0 | 0 | 1 | 0 | 0.5 | [5 empty] | 13.1 |  | 21.3
230720 | 이차정련 석고 혼입률에 따른 응결 | 05 | 230720-05 | 2023.07 | 5 | 현대 | 시멘트 | 49.51 | 23.98 | 9.87 | 7.26 | 0.4 | 4.66 | 4.32 | 4.4 | 10.746 | 2.905 | 5953 | 0 | 1 | 0 | 30 | [6 empty] | 1 | 0 | 0 | 0 | 1% | [17 empty] | 0 | 1 | 0 | 0 | 0.4 | 29 | 37 | 8
240813 | 기간에 따른 H2S 측정-7D | 07 | 240813-07 | 2023.12 | 7 | 세아 | 시멘트 | 47.46 | 27.91 | 8.34 | 0.68 | 4.12 | 6.1 | 5.39 | 3.23 | 7.394 | 2.97 | 5998 | 1 | 0 | 0 | 25 | 1 | 0 | 0 | 0 | 0 | 2% | [19 empty] | 1 | 0 | 0.1% | 0 | 1 | 0 | 0 | 0.4 |  |  |  | 312
210716 | CA-CS 혼입 실험 | CA60-CS40 | 210716-CA60-CS40 | 2021.04 | 4 | 세아 | 시멘트 | 50.1 | 29.3 | 8.2 | 1.6 | 3.9 | 5.6 | 1.3 | 3.18 | 5.33 | 2.91 | 6045 | 1 | 0 | 0 | 25 | [6 empty] | 1 | 0 | 0 | 0 | 1.2% | 0 | 0 | 0 | 1 | 0 | 0 | 0 | 0 | 0 | 0 | 0 | 1% | [5 empty] | 0 | 0 | 1 | 0 | 0.5 |  |  |  | 110 | 237.5 | 30 |  | 44.3 | 42.1 | 38.2
230316 | ALC 실험-기포율(60%) | 06 | 230316-06 | 2023.01 | 6 | 세아 | 기포콘크리트 | 46.65 | 30.73 | 7.78 | 0.56 | 4.7 | 7.6 | 1.98 | 2.84 | 5.12 | 2.93 | 6152 | 1 | 0 | 0 | 25 | [6 empty] | 1 | 0 | 0 | 0 | 1% | [14 empty] | 0 | 1 | 1% | 0 | 1 | 0 | 0 | 0.4 |  |  |  |  | 170 | 0.9 |  | 2.9 | 3.7 | 3.8
240813 | 기간에 따른 H2S 측정-7D | 02 | 240813-02 | 2023.12 | 2 | 세아 | 시멘트 | 47.46 | 27.91 | 8.34 | 0.68 | 4.12 | 6.1 | 5.39 | 3.23 | 7.394 | 2.97 | 5998 | 1 | 0 | 0 | 25 | 1 | 0 | 0 | 0 | 0 | 1% | [19 empty] | 1 | 0 | 0.1% | 0 | 1 | 0 | 0 | 0.4 |  |  |  | 109
230413 | 황화철 재실험 | 02 | 230413-02 | 2023.01 | 2 | 세아 | 시멘트 | 46.65 | 30.73 | 7.78 | 0.56 | 4.7 | 7.6 | 1.98 | 2.84 | 5.12 | 2.93 | 6152 | 1 | 0 | 0 | 25 | [6 empty] | 1 | 0 | 0 | 0 | 1% | 0 | 0 | 0 | 0 | 0 | 0 | 1 | 0 | 0 | 0 | 0 | 1% | [5 empty] | 0 | 0 | 1 | 0 | 0.5 |  |  |  |  | 192.5 | 44.5 |  | 61.9 | 60 | 64.4
210427 | 슬래그 기초특성 평가 | 04 | 210427-04 | 2021.04 | 1 | 세아 | 급결재 | 49.07 | 29.81 | 7.83 | 1.94 | 3.44 | 6.36 | 1.55 | 3.18 | 5.45 | 2.91 | 5994 | 0 | 0 | 0 | 0 | [6 empty] | 1 | 0 | 0 | 0 | 2% | [17 empty] | 0 | 0 | 1 | 0 | 0.5 |  |  |  |  | 230 | 1.1 |  | 3.3 | 14
231213 | 지연제별 응결 실험 | 25 | 231213-25 | 2023.01 | 25 | 세아 | 시멘트 | 46.65 | 30.73 | 7.78 | 0.56 | 4.7 | 7.6 | 1.98 | 2.84 | 5.12 | 2.93 | 6152 | 1 | 0 | 0 | 25 | 0 | 0 | 1 | 0 | 0 | 0.2% | 1 | 0 | 0 | 0 | 0.1% | 0 | 0 | 0 | 0 | 1 | 0 | 0 | 0 | 0 | 0 | 0 | 1% | [5 empty] | 0 | 1 | 0 | 0 | 0.4 | 8 | 15 | 7
250222 | 세아 입도별 응결 | 02 | 250222-02 | 2024.11 | 2 | 세아 | 시멘트 | 49.1 | 27.28 | 11.62 | 1.18 | 4.29 | 5.42 | 1.11 | 0.25 | 12.26 | 2.97 | 5.858 | 1 | 0 | 0 | 25 | 1 | 0 | 0 | 0 | 0 | 2% | [5 empty] | 1 | 0 | 0 | 0 | 0 | 0 | 0 | 0 | 0 | 0 | 0 | 1% | 1 | 0.05% | 1 | 0 | 0.1% | 0 | 1 | 0 | 0 | 0.4 | 1 | 2 | 1
230720 | 특수강 석고 혼입률에 따른 응결 | 50 | 230720-50 | 2023.07 | 24 | 현대 | 시멘트 | 51.03 | 27.48 | 11.34 | 1.68 | 1.28 | 5.16 | 2.03 | 2.8 | 8.877 | 2.954 | 6155 | 0 | 0 | 1 | 35 | [6 empty] | 1 | 0 | 0 | 0 | 2% | [17 empty] | 0 | 1 | 0 | 0 | 0.4 | 20 | 29 | 9
231213 | 지연제별 응결 실험 | 46 | 231213-46 | 2023.01 | 46 | 세아 | 시멘트 | 46.65 | 30.73 | 7.78 | 0.56 | 4.7 | 7.6 | 1.98 | 2.84 | 5.12 | 2.93 | 6152 | 1 | 0 | 0 | 25 | 0 | 1 | 0 | 0 | 0 | 0.2% | 1 | 0 | 0 | 0 | 0.1% | 0 | 0 | 0 | 0 | 1 | 0 | 0 | 0 | 0 | 0 | 0 | 1% | [5 empty] | 0 | 1 | 0 | 0 | 0.4 | 16 | 25 | 9
210802 | H2S 저감 실험 | 03 | 210802-03 | 2021.04 | 3 | 세아 | 시멘트 | 50.1 | 29.3 | 8.2 | 1.6 | 3.9 | 5.6 | 1.3 | 3.18 | 5.33 | 2.91 | 6045 | 1 | 0 | 0 | 25 | [6 empty] | 1 | 0 | 0 | 0 | 1% | 0 | 0 | 0 | 0 | 1 | 0 | 0 | 0 | 0 | 0 | 0 | 2% | [5 empty] | 0 | 0 | 1 | 0 | 0.5 |  |  |  | 33 | 225 | 35 |  | 53.8 | 62.2 | 66.6
231213 | 지연제별 응결 실험 | 18 | 231213-18 | 2023.01 | 18 | 세아 | 시멘트 | 46.65 | 30.73 | 7.78 | 0.56 | 4.7 | 7.6 | 1.98 | 2.84 | 5.12 | 2.93 | 6152 | 1 | 0 | 0 | 25 | 0 | 0 | 1 | 0 | 0 | 0.4% | [5 empty] | 0 | 0 | 0 | 0 | 1 | 0 | 0 | 0 | 0 | 0 | 0 | 1% | [5 empty] | 0 | 1 | 0 | 0 | 0.4 | 13 | 19 | 6
230720 | 특수강 석고 혼입률에 따른 응결 | 51 | 230720-51 | 2023.07 | 25 | 현대 | 시멘트 | 51.03 | 27.48 | 11.34 | 1.68 | 1.28 | 5.16 | 2.03 | 2.8 | 8.877 | 2.954 | 6155 | 0 | 0 | 1 | 40 | [6 empty] | 1 | 0 | 0 | 0 | 2% | [17 empty] | 0 | 1 | 0 | 0 | 0.4 | 20 | 31 | 11
210802 | H2S 저감 실험 | 06 | 210802-06 | 2021.04 | 6 | 세아 | 시멘트 | 50.1 | 29.3 | 8.2 | 1.6 | 3.9 | 5.6 | 1.3 | 3.18 | 5.33 | 2.91 | 6045 | 1 | 0 | 0 | 25 | [6 empty] | 1 | 0 | 0 | 0 | 1% | 0 | 0 | 0 | 0 | 0 | 1 | 0 | 0 | 0 | 0 | 0 | 2% | [5 empty] | 0 | 0 | 1 | 0 | 0.5 |  |  |  | 77 | 225 | 39.9 |  | 52.3 | 60.9 | 63.8
240812 | 지연제 함량에 따른 응결 | 14 | 240812-14 | 2023.12 | 14 | 세아 | 시멘트 | 47.46 | 27.91 | 8.34 | 0.68 | 4.12 | 6.1 | 5.39 | 3.23 | 7.394 | 2.97 | 5998 | 1 | 0 | 0 | 25 | 1 | 0 | 0 | 0 | 0 | 1.5% | [5 empty] | 0 | 0 | 1 | 0 | 0 | 0 | 0 | 0 | 0 | 0 | 0 | 2% |  |  | 1 | 0 | 0.1% | 0 | 1 | 0 | 0 | 0.4 | 29 | 33 | 4
230718 | 특수강 석고 혼입률 실험 | 17 | 230718-17 | 2023.07 | 4 | 현대 | 시멘트 | 51.03 | 27.48 | 11.34 | 1.68 | 1.28 | 5.16 | 2.03 | 2.8 | 8.877 | 2.954 | 6155 | 0 | 1 | 0 | 30 | [6 empty] | 1 | 0 | 0 | 0 | 1% | [17 empty] | 0 | 0 | 1 | 0 | 0.5 |  |  |  |  | 255 | 0.75921875 |  | 8.4484375 | 29.42292 | 41.51458 | 42.9625 | 47.5421875 | 52.778125
240806 | 다양한 시료 활용 응결 | 11 | 240806-11 | 2023.12 | 11 | 세아 | 시멘트 | 47.46 | 27.91 | 8.34 | 0.68 | 4.12 | 6.1 | 5.39 | 3.23 | 7.394 | 2.97 | 5998 | 1 | 0 | 0 | 25 | 1 | 0 | 0 | 0 | 0 | 1% | [5 empty] | 0 | 0 | 0 | 0 | 0 | 0 | 0 | 0 | 0 | 1 | 0 | 1% |  |  | 1 | 0 | 0.1% | 0 | 0 | 1 | 0 | 0.5 | 5 | 9 | 4 |  |  | 27.6 | 28.3
210720 | 천연이수석고 함량실험 | 03 | 210720-03 | 2021.04 | 3 | 세아 | 시멘트 | 50.1 | 29.3 | 8.2 | 1.6 | 3.9 | 5.6 | 1.3 | 3.18 | 5.33 | 2.91 | 6045 | 0 | 0 | 1 | 34 | [6 empty] | 1 | 0 | 0 | 0 | 1.5% | 0 | 0 | 0 | 1 | 0 | 0 | 0 | 0 | 0 | 0 | 0 | 1% | [5 empty] | 0 | 0 | 1 | 0 | 0.5 |  |  |  |  | 247.5 | 10.5 |  | 44.8 | 56.8 | 64.4
221102 | 특수강 환원슬래그 응결 | 20 | 221102-20 | 2022.1 | 4 | 현대 | 시멘트 | 50.43 | 27.52 | 11.81 | 1.51 | 1.04 | 5.04 | 2.65 | 2.7 | 9.854 | 2.936 | 5078 | 1 | 0 | 0 | 25 | [6 empty] | 1 | 0 | 0 | 0 | 0% | [17 empty] | 0 | 1 | 0 | 0 | 0.4 | 0 | 0 | 0
250224 | 이차정련슬래그 강도 | 02 | 250224-02 | 2024.12 | 2 | 현대 | 시멘트 | 46.7 | 31.2 | 11.2 | 3.18 | 0.573 | 4.04 | 3.107 | 4.5 | 9.274 | 3.02 | 7127 | 1 | 0 | 0 | 25 | 1 | 0 | 0 | 0 | 0 | 3% | [5 empty] | 0 | 0 | 0 | 0 | 0 | 0 | 0 | 0 | 0 | 0 | 0 | 0% | 1 | 0.05% | 1 | 0 | 0.1% | 0 | 0 | 1 | 0 | 0.5 |  |  |  |  | 212.5 | 27.8 | 30.5 | 40.1 |  | 48.7
210713 | 석고종류 실험 | 09 | 210713-09 | 2021.04 | 9 | 세아 | 시멘트 | 49.07 | 29.81 | 7.83 | 1.94 | 3.44 | 6.36 | 1.55 | 3.18 | 5.45 | 2.91 | 5994 | 0 | 0 | 1 | 40 | [6 empty] | 1 | 0 | 0 | 0 | 1.5% | 0 | 0 | 0 | 1 | 0 | 0 | 0 | 0 | 0 | 0 | 0 | 0.7% | [5 empty] | 0 | 0 | 1 | 0 | 0.5 |  |  |  | 137 | 237.5 | 33 |  | 54 | 56 | 67.6
231213 | 지연제별 응결 실험 | 07 | 231213-07 | 2023.01 | 7 | 세아 | 시멘트 | 46.65 | 30.73 | 7.78 | 0.56 | 4.7 | 7.6 | 1.98 | 2.84 | 5.12 | 2.93 | 6152 | 1 | 0 | 0 | 25 | [6 empty] | 1 | 0 | 0 | 0 | 0% | 0 | 0 | 0 | 0 | 1 | 0 | 0 | 0 | 0 | 0 | 0 | 1% | [5 empty] | 0 | 1 | 0 | 0 | 0.4 | 0 | 0 | 0
210717 | 문교C석고함량실험 | 01 | 210717-01 | 2021.04 | 1 | 세아 | 시멘트 | 50.1 | 29.3 | 8.2 | 1.6 | 3.9 | 5.6 | 1.3 | 3.18 | 5.33 | 2.91 | 6045 | 1 | 0 | 0 | 20 | [6 empty] | 1 | 0 | 0 | 0 | 1.5% | 0 | 0 | 0 | 1 | 0 | 0 | 0 | 0 | 0 | 0 | 0 | 1% | [5 empty] | 0 | 0 | 1 | 0 | 0.5 |  |  |  |  | 240 | 27.9 |  | 52.3 | 56.8 | 51.5
210716 | CA-CS 혼입 실험 | CA70-CS30 | 210716-CA70-CS30 | 2021.04 | 3 | 세아 | 시멘트 | 50.1 | 29.3 | 8.2 | 1.6 | 3.9 | 5.6 | 1.3 | 3.18 | 5.33 | 2.91 | 6045 | 1 | 0 | 0 | 25 | [6 empty] | 1 | 0 | 0 | 0 | 1.2% | 0 | 0 | 0 | 1 | 0 | 0 | 0 | 0 | 0 | 0 | 0 | 1% | [5 empty] | 0 | 0 | 1 | 0 | 0.5 |  |  |  | 137 | 237.5 | 30.8 |  | 43.5 | 43.1 | 37
210717 | 문교C석고함량실험 | 04 | 210717-04 | 2021.04 | 4 | 세아 | 시멘트 | 50.1 | 29.3 | 8.2 | 1.6 | 3.9 | 5.6 | 1.3 | 3.18 | 5.33 | 2.91 | 6045 | 1 | 0 | 0 | 26 | [6 empty] | 1 | 0 | 0 | 0 | 1.5% | 0 | 0 | 0 | 1 | 0 | 0 | 0 | 0 | 0 | 0 | 0 | 1% | [5 empty] | 0 | 0 | 1 | 0 | 0.5 |  |  |  |  | 235 | 36 |  | 62.2 | 66.2 | 62.3
240602 | 5월 이차정련 실험 | 11 | 240602-11 | 2024.05 | 5 | 현대 | 시멘트 | 49.7 | 19.2 | 9.97 | 11.8 | 0.9 | 3.4 | 5.03 | 4 | 8.762 | 3 | 6024 | 1 | 0 | 0 | 25 | [6 empty] | 1 | 0 | 0 | 0 | 1% | [17 empty] | 0 | 0 | 1 | 0 | 0.5 | 51 | 59 | 8 |  | 197.5 | 0.5 |  | 27.1 | 47.7 | 62.4
240612 | 지연제 종류,함량 응결 | 13 | 240612-13 | 2023.12 | 13 | 세아 | 시멘트 | 47.46 | 27.91 | 8.34 | 0.68 | 4.12 | 6.1 | 5.39 | 3.23 | 7.394 | 2.97 | 5998 | 1 | 0 | 0 | 25 | [6 empty] | 1 | 0 | 0 | 0 | 1.5% | [14 empty] | 1 | 0 | 0.1% | 0 | 1 | 0 | 0 | 0.4 | 23 | 30 | 7
231108 | 10월 이차정련 응결 | 02 | 231108-02 | 2023.1 | 2 | 현대 | 시멘트 | 49.2 | 29.7 | 8.94 | 4.06 | 0.57 | 3.73 | 3.8 | 2.3 | 7.682 | 3 | 6069 | 1 | 0 | 0 | 20 | [6 empty] | 1 | 0 | 0 | 0 | 1% | [17 empty] | 0 | 0 | 1 | 0 | 0.5 | 2 | 5 | 3
240602 | 5월 이차정련 실험 | 12 | 240602-12 | 2024.05 | 6 | 현대 | 시멘트 | 49.7 | 19.2 | 9.97 | 11.8 | 0.9 | 3.4 | 5.03 | 4 | 8.762 | 3 | 6024 | 1 | 0 | 0 | 25 | [6 empty] | 1 | 0 | 0 | 0 | 2% | [17 empty] | 0 | 1 | 0 | 0 | 0.4 | 62 | 70 | 8
240806 | 다양한 시료 활용 응결 | 10 | 240806-10 | 2023.12 | 10 | 세아 | 시멘트 | 47.46 | 27.91 | 8.34 | 0.68 | 4.12 | 6.1 | 5.39 | 3.23 | 7.394 | 2.97 | 5998 | 1 | 0 | 0 | 25 | 1 | 0 | 0 | 0 | 0 | 1% | [5 empty] | 0 | 0 | 0 | 0 | 0 | 0 | 0 | 0 | 1 | 0 | 0 | 2% |  |  | 1 | 0 | 0.1% | 0 | 0 | 1 | 0 | 0.5 | 15 | 19 | 4 |  |  | 38.6 | 42.1
231108 | 11월-2 이차정련 응결 | 10 | 231108-10 | 2023.11-2 | 2 | 현대 | 시멘트 | 49.7 | 28.5 | 9.68 | 4.87 | 0.555 | 2.95 | 3.745 | 4.9 | 7.841 | 2.9 | 6041 | 1 | 0 | 0 | 20 | [6 empty] | 1 | 0 | 0 | 0 | 1% | [17 empty] | 0 | 0 | 1 | 0 | 0.5 | 31 | 58 | 27 |  | 212.5 | 1.6 |  | 33.5 | 42.6 | 49.6
231213 | 지연제별 응결 실험 | 16 | 231213-16 | 2023.01 | 16 | 세아 | 시멘트 | 46.65 | 30.73 | 7.78 | 0.56 | 4.7 | 7.6 | 1.98 | 2.84 | 5.12 | 2.93 | 6152 | 1 | 0 | 0 | 25 | 0 | 0 | 1 | 0 | 0 | 0.2% | [5 empty] | 0 | 0 | 0 | 0 | 1 | 0 | 0 | 0 | 0 | 0 | 0 | 1% | [5 empty] | 0 | 1 | 0 | 0 | 0.4 | 7 | 10 | 3
240612 | 지연제 종류,함량 응결 | 07 | 240612-07 | 2023.12 | 7 | 세아 | 시멘트 | 47.46 | 27.91 | 8.34 | 0.68 | 4.12 | 6.1 | 5.39 | 3.23 | 7.394 | 2.97 | 5998 | 1 | 0 | 0 | 25 | 0 | 1 | 0 | 0 | 0 | 0.5% | 1 | 0 | 0 | 0 | 0.5% | [14 empty] | 1 | 0 | 0.1% | 0 | 1 | 0 | 0 | 0.4 | 20 | 25 | 5
240718 | CSA 혼입률에 따른 이차정련 응결-CSA0 | 03 | 240718-03 | 2024.06 | 3 | 현대 | 시멘트 | 49.11 | 25.67 | 9.04 | 5.37 | 0.46 | 6.52 | 3.83 | 4.3 | 7.526 | 3 | 5987 | 1 | 0 | 0 | 25 | 1 | 0 | 0 | 0 | 0 | 1% | 1 | 0 | 0 | 0 | 1% | [17 empty] | 0 | 1 | 0 | 0 | 0.4 | 26 | 31 | 5
250220 | 세아 강도 확인 | 01 | 250220-01 | 2024.11 | 1 | 세아 | 시멘트 | 49.1 | 27.28 | 11.62 | 1.18 | 4.29 | 5.42 | 1.11 | 3.36 | 12.26 | 2.97 | 5.858 | 1 | 0 | 0 | 25 | 1 | 0 | 0 | 0 | 0 | 1% | [5 empty] | 1 | 0 | 0 | 0 | 0 | 0 | 0 | 0 | 0 | 0 | 0 | 1% | 1 | 0.05% | 1 | 0 | 0.1% | 0 | 0 | 1 | 0 | 0.5 |  |  |  |  | 210 | 35.6 | 36.7 | 49.5 |  | 64.3
240806 | 다양한 시료 활용 응결 | 13 | 240806-13 | 2023.12 | 13 | 세아 | 시멘트 | 47.46 | 27.91 | 8.34 | 0.68 | 4.12 | 6.1 | 5.39 | 3.23 | 7.394 | 2.97 | 5998 | 1 | 0 | 0 | 25 | 1 | 0 | 0 | 0 | 0 | 1% | [5 empty] | 0 | 0 | 0 | 0 | 0 | 0 | 0 | 0 | 0 | 0 | 1 | 1% |  |  | 1 | 0 | 0.1% | 0 | 0 | 1 | 0 | 0.5 | 6 | 10 | 4 |  |  | 18.7 | 26
240718 | CSA 혼입률에 따른 이차정련 응결-CSA30 | 10 | 240718-10 | 2024.06 | 10 | 현대 | 시멘트 | 49.11 | 25.67 | 9.04 | 5.37 | 0.46 | 6.52 | 3.83 | 4.3 | 7.526 | 3 | 5987 | 1 | 0 | 0 | 25 | 1 | 0 | 0 | 0 | 0 | 1% | [22 empty] | 0 | 1 | 0 | 0 | 0.4 | 48 | 73 | 25
230720 | 특수강 석고 혼입률에 따른 응결 | 52 | 230720-52 | 2023.07 | 26 | 현대 | 시멘트 | 51.03 | 27.48 | 11.34 | 1.68 | 1.28 | 5.16 | 2.03 | 2.8 | 8.877 | 2.954 | 6155 | 0 | 0 | 1 | 45 | [6 empty] | 1 | 0 | 0 | 0 | 2% | [17 empty] | 0 | 1 | 0 | 0 | 0.4 | 18 | 30 | 12
240814 | 황산아연 첨가방식-H2S | 03 | 240814-03 | 2023.12 | 3 | 세아 | 시멘트 | 47.46 | 27.91 | 8.34 | 0.68 | 4.12 | 6.1 | 5.39 | 3.23 | 7.394 | 2.97 | 5998 | 1 | 0 | 0 | 25 | [6 empty] | 0 | 0 | 0 | 0 | 0% | 1 | 0 | 0 | 0 | 0 | 0 | 0 | 0 | 0 | 0 | 0 | 1% |  |  | 1 | 0 | 0.1% | 0 | 1 | 0 | 0 | 0.4 |  |  |  | 7
221108 | 특수강 탈황이수석고 혼입률 실험 | 03 | 221108-03 | 2022.1 | 3 | 현대 | 시멘트 | 50.43 | 27.52 | 11.81 | 1.51 | 1.04 | 5.04 | 2.65 | 2.7 | 9.854 | 2.936 | 5078 | 0 | 0 | 1 | 30 | [6 empty] | 1 | 0 | 0 | 0 | 2% | [17 empty] | 0 | 0 | 1 | 0 | 0.5 |  |  |  |  | 220 |  |  | 5.2 | 6.9 | 7.6
230804 | 붕산실험 | 02 | 230804-02 | 2023.01 | 2 | 세아 | 시멘트 | 46.65 | 30.73 | 7.78 | 0.56 | 4.7 | 7.6 | 1.98 | 2.84 | 5.12 | 2.93 | 6152 | 1 | 0 | 0 | 25 | [6 empty] | 0 | 1 | 0 | 0 | 0.1% | 0 | 0 | 0 | 0 | 1 | 0 | 0 | 0 | 0 | 0 | 0 | 1% | [5 empty] | 0 | 0 | 1 | 0 | 0.5 |  |  |  |  | 215 | 31.4 |  | 51.3 | 58.3 | 62.8
230321 | ALC 실험-기포율(60%) | 07 | 230321-07 | 2023.01 | 7 | 세아 | 기포콘크리트 | 46.65 | 30.73 | 7.78 | 0.56 | 4.7 | 7.6 | 1.98 | 2.84 | 5.12 | 2.93 | 6152 | 1 | 0 | 0 | 25 | [6 empty] | 1 | 0 | 0 | 0 | 1.5% | [14 empty] | 0 | 1 | 1.5% | 0 | 1 | 0 | 0 | 0.4 |  |  |  |  | 175 | 0.4 |  | 0.9 | 1.4 | 1.6
240806 | 다양한 시료 활용 응결 | 01 | 240806-01 | 2023.12 | 1 | 세아 | 시멘트 | 47.46 | 27.91 | 8.34 | 0.68 | 4.12 | 6.1 | 5.39 | 3.23 | 7.394 | 2.97 | 5998 | 1 | 0 | 0 | 25 | 1 | 0 | 0 | 0 | 0 | 1% | [19 empty] | 1 | 0 | 0.1% | 0 | 0 | 1 | 0 | 0.5 | 16 | 21 | 5 |  |  | 36.1 | 37.8
230111 | 이차정련 응결 | 03 | 230111-03 | 2022.1 | 3 | 현대 | 시멘트 | 51.65 | 28.93 | 11.68 | 0.96 | 0.64 | 3.14 | 3 | 4.2 | 8.221 | 2.941 | 6042 | 0 | 0 | 1 | 30 | [6 empty] | 1 | 0 | 0 | 0 | 1% | [17 empty] | 0 | 1 | 0 | 0 | 0.4 | 2 | 4 | 2
230718 | 특수강 석고 혼입률 실험 | 18 | 230718-18 | 2023.07 | 5 | 현대 | 시멘트 | 51.03 | 27.48 | 11.34 | 1.68 | 1.28 | 5.16 | 2.03 | 2.8 | 8.877 | 2.954 | 6155 | 0 | 1 | 0 | 35 | [6 empty] | 1 | 0 | 0 | 0 | 1% | [17 empty] | 0 | 0 | 1 | 0 | 0.5 |  |  |  |  | 267.5 | 0.89 |  | 12.9421875 | 29.44375 | 43.06667 | 41.346875 | 53.05625 | 67.315625
240612 | 지연제 종류,함량 응결 | 03 | 240612-03 | 2023.12 | 3 | 세아 | 시멘트 | 47.46 | 27.91 | 8.34 | 0.68 | 4.12 | 6.1 | 5.39 | 3.23 | 7.394 | 2.97 | 5998 | 1 | 0 | 0 | 25 | 1 | 0 | 0 | 0 | 0 | 1% | 1 | 0 | 0 | 0 | 0.5% | [14 empty] | 1 | 0 | 0.1% | 0 | 1 | 0 | 0 | 0.4 | 40 | 49 | 9
230720 | 특수강 석고 혼입률에 따른 응결 | 37 | 230720-37 | 2023.07 | 11 | 현대 | 시멘트 | 51.03 | 27.48 | 11.34 | 1.68 | 1.28 | 5.16 | 2.03 | 2.8 | 8.877 | 2.954 | 6155 | 1 | 0 | 0 | 20 | [6 empty] | 1 | 0 | 0 | 0 | 1% | [17 empty] | 0 | 1 | 0 | 0 | 0.4 | 13 | 16 | 3
230720 | 이차정련 석고 혼입률에 따른 응결 | 20 | 230720-20 | 2023.07 | 20 | 현대 | 시멘트 | 49.51 | 23.98 | 9.87 | 7.26 | 0.4 | 4.66 | 4.32 | 4.4 | 10.746 | 2.905 | 5953 | 0 | 0 | 1 | 35 | [6 empty] | 1 | 0 | 0 | 0 | 1% | [17 empty] | 0 | 1 | 0 | 0 | 0.4 | 26 | 31 | 5
240806 | 다양한 시료 활용 응결 | 02 | 240806-02 | 2023.12 | 2 | 세아 | 시멘트 | 47.46 | 27.91 | 8.34 | 0.68 | 4.12 | 6.1 | 5.39 | 3.23 | 7.394 | 2.97 | 5998 | 1 | 0 | 0 | 25 | 1 | 0 | 0 | 0 | 0 | 1% | 1 | 0 | 0 | 0 | 1% | [14 empty] | 1 | 0 | 0.1% | 0 | 0 | 1 | 0 | 0.5 | 110 | 123 | 13 |  |  | 26.3 | 27.8
230321 | ALC 실험-기포율(70%) | 01 | 230321-01 | 2023.01 | 1 | 세아 | 기포콘크리트 | 46.65 | 30.73 | 7.78 | 0.56 | 4.7 | 7.6 | 1.98 | 2.84 | 5.12 | 2.93 | 6152 | 1 | 0 | 0 | 25 | [6 empty] | 1 | 0 | 0 | 0 | 1% | [14 empty] | 0 | 1 | 1.5% | 0 | 1 | 0 | 0 | 0.4 |  |  |  |  | 187.5 | 2.1 |  | 3.9 | 4.4 | 4.4
230316 | ALC 실험-기포율(60%) | 04 | 230316-04 | 2023.01 | 4 | 세아 | 기포콘크리트 | 46.65 | 30.73 | 7.78 | 0.56 | 4.7 | 7.6 | 1.98 | 2.84 | 5.12 | 2.93 | 6152 | 1 | 0 | 0 | 25 | [6 empty] | 1 | 0 | 0 | 0 | 1.5% | [14 empty] | 0 | 1 | 1.5% | 0 | 1 | 0 | 0 | 0.4 |  |  |  |  | 140 | 0.5 |  | 1.5 | 2.2 | 1.8
230718 | 이차정련 석고 혼입률 실험 | 13 | 230718-13 | 2023.07 | 13 | 현대 | 시멘트 | 49.51 | 23.98 | 9.87 | 7.26 | 0.4 | 4.66 | 4.32 | 4.4 | 10.746 | 2.905 | 5953 | 0 | 0 | 1 | 45 | [6 empty] | 1 | 0 | 0 | 0 | 0.7% | [17 empty] | 0 | 0 | 1 | 0 | 0.5 |  |  |  |  | 210 | 12.2609375 |  | 29.059375 | 39.40417 | 51.7546875 | 57.01042 | 67.00625 | 54.490625
240710 | 탄산나트륨 함량별 응결 | 06 | 240710-06 | 2024.06 | 3 | 현대 | 시멘트 | 49.11 | 25.67 | 9.04 | 5.37 | 0.46 | 6.52 | 3.83 | 4.3 | 7.526 | 3 | 5987 | 1 | 0 | 0 | 25 | 0 | 0 | 0 | 1 | 0 | 1% | 1 | 0 | 0 | 0 | 2% | [17 empty] | 0 | 1 | 0 | 0 | 0.4 | 37 | 59 | 22
240602 | 5월-2 이차정련 실험 | 17 | 240602-17 | 2024.05-2 | 5 | 현대 | 시멘트 | 51.9 | 25.07 | 11.46 | 3.37 | 0.48 | 4.03 | 3.69 | 4.1 | 8.241 | 3.2 | 6084 | 1 | 0 | 0 | 25 | [6 empty] | 1 | 0 | 0 | 0 | 1% | [17 empty] | 0 | 0 | 1 | 0 | 0.5 | 20 | 24 | 4 |  | 177.5 | 20.9 |  | 37.2 | 44.1 | 50.8
240806 | 다양한 시료 활용 응결 | 04 | 240806-04 | 2023.12 | 4 | 세아 | 시멘트 | 47.46 | 27.91 | 8.34 | 0.68 | 4.12 | 6.1 | 5.39 | 3.23 | 7.394 | 2.97 | 5998 | 1 | 0 | 0 | 25 | 1 | 0 | 0 | 0 | 0 | 1% | 0 | 0 | 0 | 1 | 2% | [14 empty] | 1 | 0 | 0.1% | 0 | 0 | 1 | 0 | 0.5 | 16 | 19 | 3 |  |  | 24.4 | 24.8
250305 | 이차정련슬래그 강도 | 04 | 250305-04 | 2024.12 | 1 | 현대 | 시멘트 | 46.7 | 31.2 | 11.2 | 3.18 | 0.573 | 4.04 | 3.107 | 4.5 | 9.274 | 3.02 | 7127 | 1 | 0 | 0 | 25 | 1 | 0 | 0 | 0 | 0 | 2% | [5 empty] | 0 | 0 | 0 | 0 | 0 | 0 | 0 | 0 | 0 | 0 | 0 | 0% | 1 | 0.05% | 1 | 0 | 0.1% | 0 | 0 | 1 | 0 | 0.5 |  |  |  |  | 205 | 26.3 | 27.3 | 46.3 |  | 54.6
210802 | H2S 저감 실험 | 05 | 210802-05 | 2021.04 | 5 | 세아 | 시멘트 | 50.1 | 29.3 | 8.2 | 1.6 | 3.9 | 5.6 | 1.3 | 3.18 | 5.33 | 2.91 | 6045 | 1 | 0 | 0 | 25 | [6 empty] | 1 | 0 | 0 | 0 | 1% | 0 | 0 | 0 | 0 | 0 | 1 | 0 | 0 | 0 | 0 | 0 | 1% | [5 empty] | 0 | 0 | 1 | 0 | 0.5 |  |  |  | 137 | 225 | 44 |  | 51.5 | 59.8 | 64.1
231213 | 지연제별 응결 실험 | 33 | 231213-33 | 2023.01 | 33 | 세아 | 시멘트 | 46.65 | 30.73 | 7.78 | 0.56 | 4.7 | 7.6 | 1.98 | 2.84 | 5.12 | 2.93 | 6152 | 1 | 0 | 0 | 25 | 0 | 0 | 1 | 0 | 0 | 0.3% | 1 | 0 | 0 | 0 | 0.4% | 0 | 0 | 0 | 0 | 1 | 0 | 0 | 0 | 0 | 0 | 0 | 1% | [5 empty] | 0 | 1 | 0 | 0 | 0.4 | 87 | 94 | 7
230718 | 특수강 석고 혼입률 실험 | 20 | 230718-20 | 2023.07 | 7 | 현대 | 시멘트 | 51.03 | 27.48 | 11.34 | 1.68 | 1.28 | 5.16 | 2.03 | 2.8 | 8.877 | 2.954 | 6155 | 1 | 0 | 0 | 25 | [6 empty] | 1 | 0 | 0 | 0 | 1% | [17 empty] | 0 | 0 | 1 | 0 | 0.5 |  |  |  |  | 220 | 36.3234375 |  | 48.3453125 | 53.17292 | 53.596875 | 60.52083 | 71.48125 | 66.7890625
230720 | 특수강 석고 혼입률에 따른 응결 | 35 | 230720-35 | 2023.07 | 9 | 현대 | 시멘트 | 51.03 | 27.48 | 11.34 | 1.68 | 1.28 | 5.16 | 2.03 | 2.8 | 8.877 | 2.954 | 6155 | 0 | 1 | 0 | 30 | [6 empty] | 1 | 0 | 0 | 0 | 2% | [17 empty] | 0 | 1 | 0 | 0 | 0.4 | 66 | 77 | 11
230718 | 특수강 석고 혼입률 실험 | 23 | 230718-23 | 2023.07 | 10 | 현대 | 시멘트 | 51.03 | 27.48 | 11.34 | 1.68 | 1.28 | 5.16 | 2.03 | 2.8 | 8.877 | 2.954 | 6155 | 0 | 0 | 1 | 30 | [6 empty] | 1 | 0 | 0 | 0 | 1% | [17 empty] | 0 | 0 | 1 | 0 | 0.5 |  |  |  |  | 210 | 16.1984375 |  | 42.38333 | 49.2734375 | 57.0375 | 55.190625 | 65.90625 | 62.15
221102 | 이차정련슬래그 응결 | 07 | 221102-07 | 2022.1 | 7 | 현대 | 시멘트 | 51.65 | 28.93 | 11.68 | 0.96 | 0.64 | 3.14 | 3 | 4.2 | 9.723 | 2.941 | 5101 | 1 | 0 | 0 | 25 | [6 empty] | 1 | 0 | 0 | 0 | 1% | [17 empty] | 0 | 1 | 0 | 0 | 0.4 | 2 | 3 | 1
240708 | 탄산나트륨 활용 | 01 | 240708-01 | 2023.12 | 1 | 세아 | 시멘트 | 47.46 | 27.91 | 8.34 | 0.68 | 4.12 | 6.1 | 5.39 | 3.23 | 7.394 | 2.97 | 5998 | 1 | 0 | 0 | 25 | 0 | 0 | 0 | 1 | 0 | 0.5% | [19 empty] | 1 | 0 | 0.1% | 0 | 0 | 1 | 0 | 0.5 | 3 | 7 | 4 |  |  | 46.2
230316 | ALC 실험-기포율(70%) | 01 | 230316-01 | 2023.01 | 1 | 세아 | 기포콘크리트 | 46.65 | 30.73 | 7.78 | 0.56 | 4.7 | 7.6 | 1.98 | 2.84 | 5.12 | 2.93 | 6152 | 1 | 0 | 0 | 25 | [6 empty] | 1 | 0 | 0 | 0 | 2% | [14 empty] | 0 | 1 | 2% | 1 | 0 | 0 | 0 | 0.35 |  |  |  |  | 160 | 0.7 |  | 1.7 | 2.6 | 2.5
230111 | 이차정련 응결 | 02 | 230111-02 | 2022.1 | 2 | 현대 | 시멘트 | 51.65 | 28.93 | 11.68 | 0.96 | 0.64 | 3.14 | 3 | 4.2 | 8.221 | 2.941 | 6042 | 0 | 0 | 1 | 20 | [6 empty] | 1 | 0 | 0 | 0 | 1% | [17 empty] | 0 | 1 | 0 | 0 | 0.4 | 3 | 6 | 3
240812 | 지연제 함량에 따른 응결 | 11 | 240812-11 | 2023.12 | 11 | 세아 | 시멘트 | 47.46 | 27.91 | 8.34 | 0.68 | 4.12 | 6.1 | 5.39 | 3.23 | 7.394 | 2.97 | 5998 | 1 | 0 | 0 | 25 | 1 | 0 | 0 | 0 | 0 | 1.5% | [5 empty] | 0 | 0 | 0 | 0 | 1 | 0 | 0 | 0 | 0 | 0 | 0 | 1% |  |  | 1 | 0 | 0.1% | 0 | 1 | 0 | 0 | 0.4 | 25 | 32 | 7
240602 | 5월-2 이차정련 실험 | 18 | 240602-18 | 2024.05-2 | 6 | 현대 | 시멘트 | 51.9 | 25.07 | 11.46 | 3.37 | 0.48 | 4.03 | 3.69 | 4.1 | 8.241 | 3.2 | 6084 | 1 | 0 | 0 | 25 | [6 empty] | 1 | 0 | 0 | 0 | 2% | [17 empty] | 0 | 1 | 0 | 0 | 0.4 | 50 | 57 | 7
210802 | H2S 저감 실험 | 04 | 210802-04 | 2021.04 | 4 | 세아 | 시멘트 | 50.1 | 29.3 | 8.2 | 1.6 | 3.9 | 5.6 | 1.3 | 3.18 | 5.33 | 2.91 | 6045 | 1 | 0 | 0 | 25 | [6 empty] | 1 | 0 | 0 | 0 | 1% | 0 | 0 | 0 | 0 | 1 | 0 | 0 | 0 | 0 | 0 | 0 | 3% | [5 empty] | 0 | 0 | 1 | 0 | 0.5 |  |  |  | 65 | 230 | 20.7 |  | 44.6 | 51.2 | 59.4
240712 | 이차정련 유동성 및 개방시간 강도 확보를 위한 기초 특성 | 04 | 240712-04 | 2024.06 | 4 | 현대 | 시멘트 | 49.11 | 25.67 | 9.04 | 5.37 | 0.46 | 6.52 | 3.83 | 4.3 | 7.526 | 3 | 5987 | 1 | 0 | 0 | 25 | 0 | 0 | 0 | 1 | 0 | 0.5% | 1 | 0 | 0 | 0 | 0.5% | [17 empty] | 0 | 0 | 1 | 0 | 0.5 |  |  |  |  | 300 | 13.4 | 18.9 | 34.3 | 37.8 | 45.6
250304 | 이차정련슬래그 강도 | 03 | 250304-03 | 2024.12 | 1 | 현대 | 시멘트 | 46.7 | 31.2 | 11.2 | 3.18 | 0.573 | 4.04 | 3.107 | 4.5 | 9.274 | 3.02 | 7127 | 1 | 0 | 0 | 25 | 1 | 0 | 0 | 0 | 0 | 2% | [5 empty] | 0 | 0 | 0 | 0 | 0 | 0 | 0 | 0 | 0 | 0 | 0 | 0% | 1 | 0.05% | 1 | 0 | 0.1% | 0 | 0 | 1 | 0 | 0.5 |  |  |  |  | 227.5 | 17.4 | 16.6 | 22 |  | 35.6
240708 | 탄산나트륨 활용 | 02 | 240708-02 | 2023.12 | 2 | 세아 | 시멘트 | 47.46 | 27.91 | 8.34 | 0.68 | 4.12 | 6.1 | 5.39 | 3.23 | 7.394 | 2.97 | 5998 | 1 | 0 | 0 | 25 | 0 | 0 | 0 | 1 | 0 | 1% | [19 empty] | 1 | 0 | 0.1% | 0 | 0 | 1 | 0 | 0.5 | 3 | 8 | 5 |  |  | 44.2
240612 | 지연제 종류,함량 응결 | 04 | 240612-04 | 2023.12 | 4 | 세아 | 시멘트 | 47.46 | 27.91 | 8.34 | 0.68 | 4.12 | 6.1 | 5.39 | 3.23 | 7.394 | 2.97 | 5998 | 1 | 0 | 0 | 25 | 1 | 0 | 0 | 0 | 0 | 1% | 1 | 0 | 0 | 0 | 1% | [14 empty] | 1 | 0 | 0.1% | 0 | 1 | 0 | 0 | 0.4 | 62 | 68 | 6
240709 | 지연제 및 유동화제 함량에 따른 실험 | 08 | 240709-08 | 2024.06 | 8 | 현대 | 시멘트 | 49.11 | 25.67 | 9.04 | 5.37 | 0.46 | 6.52 | 3.83 | 4.3 | 7.526 | 3 | 5987 | 1 | 0 | 0 | 25 | 1 | 0 | 0 | 0 | 0 | 1% | 1 | 0 | 0 | 0 | 1% | [14 empty] | 1 | 1 | 1.5% | 0 | 0 | 1 | 0 | 0.5 |  |  |  |  | 210 | 11.5
240206 | 상용 초속경시멘트 혼입 | SS70-QB30 | 240206-SS70-QB30 | 2023.12 | 10 | 세아 | 시멘트 | 47.46 | 27.91 | 8.34 | 0.68 | 4.12 | 6.1 | 5.39 | 3.23 | 7.394 | 2.97 | 5998 | 1 | 0 | 0 | 25 | 1 | 0 | 0 | 0 | 0 | 1% | [22 empty] | 0 | 0 | 1 | 0 | 0.5 | 9 | 12 | 3 |  | 262.5 | 13.9 |  | 23.7 | 25.9 | 39.7
240806 | 다양한 시료 활용 응결 | 12 | 240806-12 | 2023.12 | 12 | 세아 | 시멘트 | 47.46 | 27.91 | 8.34 | 0.68 | 4.12 | 6.1 | 5.39 | 3.23 | 7.394 | 2.97 | 5998 | 1 | 0 | 0 | 25 | 1 | 0 | 0 | 0 | 0 | 1% | [5 empty] | 0 | 0 | 0 | 0 | 0 | 0 | 0 | 0 | 0 | 1 | 0 | 2% |  |  | 1 | 0 | 0.1% | 0 | 0 | 1 | 0 | 0.5 | 8 | 12 | 4 |  |  | 21.8 | 24.6
230720 | 이차정련 석고 혼입률에 따른 응결 | 14 | 230720-14 | 2023.07 | 14 | 현대 | 시멘트 | 49.51 | 23.98 | 9.87 | 7.26 | 0.4 | 4.66 | 4.32 | 4.4 | 10.746 | 2.905 | 5953 | 1 | 0 | 0 | 35 | [6 empty] | 1 | 0 | 0 | 0 | 1% | [17 empty] | 0 | 1 | 0 | 0 | 0.4 | 26 | 30 | 4
230720 | 이차정련 석고 혼입률에 따른 응결 | 09 | 230720-09 | 2023.07 | 9 | 현대 | 시멘트 | 49.51 | 23.98 | 9.87 | 7.26 | 0.4 | 4.66 | 4.32 | 4.4 | 10.746 | 2.905 | 5953 | 0 | 1 | 0 | 30 | [6 empty] | 1 | 0 | 0 | 0 | 2% | [17 empty] | 0 | 1 | 0 | 0 | 0.4 | 70 | 79 | 9
210716 | CA-CS 혼입 실험 | CA80-CS20 | 210716-CA80-CS20 | 2021.04 | 2 | 세아 | 시멘트 | 50.1 | 29.3 | 8.2 | 1.6 | 3.9 | 5.6 | 1.3 | 3.18 | 5.33 | 2.91 | 6045 | 1 | 0 | 0 | 25 | [6 empty] | 1 | 0 | 0 | 0 | 1.3% | 0 | 0 | 0 | 1 | 0 | 0 | 0 | 0 | 0 | 0 | 0 | 1% | [5 empty] | 0 | 0 | 1 | 0 | 0.5 |  |  |  | 137 | 232.5 | 33.3 |  | 45.9 | 44 | 39
231213 | 지연제별 응결 실험 | 03 | 231213-03 | 2023.01 | 3 | 세아 | 시멘트 | 46.65 | 30.73 | 7.78 | 0.56 | 4.7 | 7.6 | 1.98 | 2.84 | 5.12 | 2.93 | 6152 | 1 | 0 | 0 | 25 | [11 empty] | 0 | 0 | 0 | 0 | 1 | 0 | 0 | 0 | 0 | 0 | 0 | 1% | [5 empty] | 0 | 1 | 0 | 0 | 0.4 | 87 | 105 | 18
240806 | 다양한 시료 활용 응결 | 03 | 240806-03 | 2023.12 | 3 | 세아 | 시멘트 | 47.46 | 27.91 | 8.34 | 0.68 | 4.12 | 6.1 | 5.39 | 3.23 | 7.394 | 2.97 | 5998 | 1 | 0 | 0 | 25 | 1 | 0 | 0 | 0 | 0 | 1% | 0 | 0 | 0 | 1 | 1% | [14 empty] | 1 | 0 | 0.1% | 0 | 0 | 1 | 0 | 0.5 | 18 | 23 | 5 |  |  | 26.5 | 28.9
231213 | 지연제별 응결 실험 | 02 | 231213-02 | 2023.01 | 2 | 세아 | 시멘트 | 46.65 | 30.73 | 7.78 | 0.56 | 4.7 | 7.6 | 1.98 | 2.84 | 5.12 | 2.93 | 6152 | 1 | 0 | 0 | 25 | [11 empty] | 0 | 0 | 0 | 0 | 1 | 0 | 0 | 0 | 0 | 0 | 0 | 1% | [5 empty] | 0 | 1 | 0 | 0 | 0.4 | 21 | 28 | 7
221206 | 이차정련 탈황이수석고 혼입률 실험 | 07 | 221206-07 | 2022.1 | 7 | 현대 | 시멘트 | 51.65 | 28.93 | 11.68 | 0.96 | 0.64 | 3.14 | 3 | 4.2 | 8.221 | 2.941 | 6042 | 0 | 0 | 1 | 30 | [6 empty] | 1 | 0 | 0 | 0 | 2% | [17 empty] | 0 | 0 | 1 | 0 | 0.5 |  |  |  |  | 205 | 17.9 |  | 47.76875 | 57.9375 | 62.7
240812 | 지연제 함량에 따른 응결 | 05 | 240812-05 | 2023.12 | 5 | 세아 | 시멘트 | 47.46 | 27.91 | 8.34 | 0.68 | 4.12 | 6.1 | 5.39 | 3.23 | 7.394 | 2.97 | 5998 | 1 | 0 | 0 | 25 | 1 | 0 | 0 | 0 | 0 | 1% | [5 empty] | 0 | 0 | 0 | 0 | 1 | 0 | 0 | 0 | 0 | 0 | 0 | 2% |  |  | 1 | 0 | 0.1% | 0 | 1 | 0 | 0 | 0.4 | 8 | 12 | 4
230413 | 황화철 재실험 | 01 | 230413-01 | 2023.01 | 1 | 세아 | 시멘트 | 46.65 | 30.73 | 7.78 | 0.56 | 4.7 | 7.6 | 1.98 | 2.84 | 5.12 | 2.93 | 6152 | 1 | 0 | 0 | 25 | [6 empty] | 1 | 0 | 0 | 0 | 1% | 0 | 0 | 0 | 0 | 0 | 0 | 1 | 0 | 0 | 0 | 0 | 0% | [5 empty] | 0 | 0 | 1 | 0 | 0.5 |  |  |  |  | 190 | 50.2 |  | 57.1 | 65.1 | 68.8
240709 | 지연제 및 유동화제 함량에 따른 실험 | 03 | 240709-03 | 2024.06 | 3 | 현대 | 시멘트 | 49.11 | 25.67 | 9.04 | 5.37 | 0.46 | 6.52 | 3.83 | 4.3 | 7.526 | 3 | 5987 | 1 | 0 | 0 | 25 | 1 | 0 | 0 | 0 | 0 | 1% | 1 | 0 | 0 | 0 | 0.5% | [14 empty] | 1 | 0 | 1.5% | 0 | 0 | 1 | 0 | 0.5 |  |  |  |  | 245 | 13.1
240709 | 지연제 및 유동화제 함량에 따른 실험 | 04 | 240709-04 | 2024.06 | 4 | 현대 | 시멘트 | 49.11 | 25.67 | 9.04 | 5.37 | 0.46 | 6.52 | 3.83 | 4.3 | 7.526 | 3 | 5987 | 1 | 0 | 0 | 25 | 1 | 0 | 0 | 0 | 0 | 1% | 1 | 0 | 0 | 0 | 1% | [14 empty] | 1 | 0 | 1.5% | 0 | 0 | 1 | 0 | 0.5 |  |  |  |  | 210 | 10.2
231108 | 11월 이차정련 응결 | 06 | 231108-06 | 2023.11 | 2 | 현대 | 시멘트 | 50.1 | 28.4 | 10 | 3.83 | 0.559 | 3.27 | 3.841 | 3.8 | 8.047 | 3 | 5940 | 1 | 0 | 0 | 20 | [6 empty] | 1 | 0 | 0 | 0 | 1% | [17 empty] | 0 | 0 | 1 | 0 | 0.5 | 0 | 0 | 0
230718 | 특수강 석고 혼입률 실험 | 15 | 230718-15 | 2023.07 | 2 | 현대 | 시멘트 | 51.03 | 27.48 | 11.34 | 1.68 | 1.28 | 5.16 | 2.03 | 2.8 | 8.877 | 2.954 | 6155 | 0 | 1 | 0 | 20 | [6 empty] | 1 | 0 | 0 | 0 | 1% | [17 empty] | 0 | 0 | 1 | 0 | 0.5 |  |  |  |  | 247.5 | 0.9390625 |  | 4.204167 | 17.8640625 | 29.79167 | 25.87708 | 38.090625 | 38.39167
240612 | 지연제 종류,함량 응결 | 12 | 240612-12 | 2023.12 | 12 | 세아 | 시멘트 | 47.46 | 27.91 | 8.34 | 0.68 | 4.12 | 6.1 | 5.39 | 3.23 | 7.394 | 2.97 | 5998 | 1 | 0 | 0 | 25 | [6 empty] | 1 | 0 | 0 | 0 | 1.2% | [14 empty] | 1 | 0 | 0.1% | 0 | 1 | 0 | 0 | 0.4 | 25 | 30 | 5
221102 | 이차정련슬래그 응결 | 08 | 221102-08 | 2022.1 | 8 | 현대 | 시멘트 | 51.65 | 28.93 | 11.68 | 0.96 | 0.64 | 3.14 | 3 | 4.2 | 9.723 | 2.941 | 5101 | 1 | 0 | 0 | 25 | [6 empty] | 1 | 0 | 0 | 0 | 2% | [17 empty] | 0 | 1 | 0 | 0 | 0.4 | 8 | 12 | 4
210713 | 석고종류 실험 | 10 | 210713-10 | 2021.04 | 10 | 세아 | 시멘트 | 49.07 | 29.81 | 7.83 | 1.94 | 3.44 | 6.36 | 1.55 | 3.18 | 5.45 | 2.91 | 5994 | 0 | 0 | 1 | 40 | [6 empty] | 1 | 0 | 0 | 0 | 1.5% | 0 | 0 | 0 | 1 | 0 | 0 | 0 | 0 | 0 | 0 | 0 | 0.7% | [5 empty] | 0 | 0 | 1 | 0 | 0.5 |  |  |  | 137 | 245 | 29 |  | 54 | 57 | 69.7
240206 | 상용 초속경시멘트 혼입 | U75-QC25 | 240206-U75-QC25 | 2023.12 | 6 | 세아 | 시멘트 | 47.46 | 27.91 | 8.34 | 0.68 | 4.12 | 6.1 | 5.39 | 3.23 | 10.655 | 2.97 | 5998 | 1 | 0 | 0 | 25 | 1 | 0 | 0 | 0 | 0 | 1% | [22 empty] | 0 | 0 | 1 | 0 | 0.5 | 19 | 27 | 8 |  | 252.5 | 1.4 |  | 33.8 | 49.9 | 64.2
230720 | 이차정련 석고 혼입률에 따른 응결 | 11 | 230720-11 | 2023.07 | 11 | 현대 | 시멘트 | 49.51 | 23.98 | 9.87 | 7.26 | 0.4 | 4.66 | 4.32 | 4.4 | 10.746 | 2.905 | 5953 | 1 | 0 | 0 | 20 | [6 empty] | 1 | 0 | 0 | 0 | 1% | [17 empty] | 0 | 1 | 0 | 0 | 0.4 | 17 | 23 | 6
240206 | 상용 초속경시멘트 혼입 | SS80-QB20 | 240206-SS80-QB20 | 2023.12 | 9 | 세아 | 시멘트 | 47.46 | 27.91 | 8.34 | 0.68 | 4.12 | 6.1 | 5.39 | 3.23 | 7.394 | 2.97 | 5998 | 1 | 0 | 0 | 25 | 1 | 0 | 0 | 0 | 0 | 1% | [22 empty] | 0 | 0 | 1 | 0 | 0.5 | 9 | 15 | 6 |  | 272.5 | 17.4 |  | 25.6 | 30.4 | 44.6
230316 | ALC 실험-기포율(70%) | 03 | 230316-03 | 2023.01 | 3 | 세아 | 기포콘크리트 | 46.65 | 30.73 | 7.78 | 0.56 | 4.7 | 7.6 | 1.98 | 2.84 | 5.12 | 2.93 | 6152 | 1 | 0 | 0 | 25 | [6 empty] | 1 | 0 | 0 | 0 | 1.5% | [14 empty] | 0 | 1 | 1.5% | 0 | 1 | 0 | 0 | 0.4 |  |  |  |  | 135 | 0.4 |  | 14 | 2.1 | 1.8
230718 | 특수강 석고 혼입률 실험 | 22 | 230718-22 | 2023.07 | 9 | 현대 | 시멘트 | 51.03 | 27.48 | 11.34 | 1.68 | 1.28 | 5.16 | 2.03 | 2.8 | 8.877 | 2.954 | 6155 | 1 | 0 | 0 | 35 | [6 empty] | 1 | 0 | 0 | 0 | 1% | [17 empty] | 0 | 0 | 1 | 0 | 0.5 |  |  |  |  | 205 | 24.4109375 |  | 45.375 | 56.98125 | 68.559375 | 71.6390625 | 86.73542 | 83.8734375
231108 | 10월 특수강 응결 | 16 | 231108-16 | 2023.1 | 4 | 현대 | 시멘트 | 49 | 30 | 12.7 | 1.54 | 0.05 | 3.87 | 2.84 | 1.5 | 7.745 | 2.8 | 6137 | 0 | 0 | 1 | 30 | [6 empty] | 1 | 0 | 0 | 0 | 1% | [17 empty] | 0 | 0 | 1 | 0 | 0.5 | 9 | 13 | 4 |  | 235 | 5.8 |  | 41 | 50 | 64.5
231213 | 지연제별 응결 실험 | 45 | 231213-45 | 2023.01 | 45 | 세아 | 시멘트 | 46.65 | 30.73 | 7.78 | 0.56 | 4.7 | 7.6 | 1.98 | 2.84 | 5.12 | 2.93 | 6152 | 1 | 0 | 0 | 25 | 0 | 1 | 0 | 0 | 0 | 0.1% | 1 | 0 | 0 | 0 | 0.5% | 0 | 0 | 0 | 0 | 1 | 0 | 0 | 0 | 0 | 0 | 0 | 1% | [5 empty] | 0 | 1 | 0 | 0 | 0.4 | 55 | 62 | 7
230718 | 이차정련 석고 혼입률 실험 | 06 | 230718-06 | 2023.07 | 6 | 현대 | 시멘트 | 49.51 | 23.98 | 9.87 | 7.26 | 0.4 | 4.66 | 4.32 | 4.4 | 10.746 | 2.905 | 5953 | 1 | 0 | 0 | 20 | [6 empty] | 1 | 0 | 0 | 0 | 0.5% | [17 empty] | 0 | 0 | 1 | 0 | 0.5 |  |  |  |  | 250 | 31.08125 |  | 53.89583 | 60.86875 | 70.0421875 | 70.8703125 | 78.76042 | 76.38125
240722 | CSA 혼입률에 따른 개방시간 강도-CSA20 | 03 | 240722-03 | 2024.06 | 3 | 현대 | 시멘트 | 49.11 | 25.67 | 9.04 | 5.37 | 0.46 | 6.52 | 3.83 | 4.3 | 7.526 | 3 | 5987 | 1 | 0 | 0 | 25 | 1 | 0 | 0 | 1 | 0 | 2% | 1 | 0 | 0 | 0 | 0.5% | [17 empty] | 0 | 0 | 1 | 0 | 0.5 |  |  |  |  | 295 |  | 0.3 | 1.4 | 2.5
230718 | 이차정련 석고 혼입률 실험 | 08 | 230718-08 | 2023.07 | 8 | 현대 | 시멘트 | 49.51 | 23.98 | 9.87 | 7.26 | 0.4 | 4.66 | 4.32 | 4.4 | 10.746 | 2.905 | 5953 | 1 | 0 | 0 | 30 | [6 empty] | 1 | 0 | 0 | 0 | 0.5% | [17 empty] | 0 | 0 | 1 | 0 | 0.5 |  |  |  |  | 227.5 | 24.43125 |  | 52.99375 | 59.21458 | 72.30625 | 77.584375 | 85.50417 | 78.11042
230718 | 특수강 석고 혼입률 실험 | 24 | 230718-24 | 2023.07 | 11 | 현대 | 시멘트 | 51.03 | 27.48 | 11.34 | 1.68 | 1.28 | 5.16 | 2.03 | 2.8 | 8.877 | 2.954 | 6155 | 0 | 0 | 1 | 35 | [6 empty] | 1 | 0 | 0 | 0 | 1% | [17 empty] | 0 | 0 | 1 | 0 | 0.5 |  |  |  |  | 212.5 | 9.10625 |  | 40.01667 | 46.4078125 | 55.4515625 | 60.06667 | 69.4578125 | 70.89583
240612 | 지연제 종류,함량 응결 | 10 | 240612-10 | 2023.12 | 10 | 세아 | 시멘트 | 47.46 | 27.91 | 8.34 | 0.68 | 4.12 | 6.1 | 5.39 | 3.23 | 7.394 | 2.97 | 5998 | 1 | 0 | 0 | 25 | [6 empty] | 1 | 0 | 0 | 0 | 0.5% | [14 empty] | 1 | 0 | 0.1% | 0 | 1 | 0 | 0 | 0.4 | 8 | 12 | 4
240812 | 지연제 함량에 따른 응결 | 02 | 240812-02 | 2023.12 | 2 | 세아 | 시멘트 | 47.46 | 27.91 | 8.34 | 0.68 | 4.12 | 6.1 | 5.39 | 3.23 | 7.394 | 2.97 | 5998 | 1 | 0 | 0 | 25 | 1 | 0 | 0 | 0 | 0 | 1% | [5 empty] | 0 | 0 | 0 | 0 | 0 | 0 | 0 | 1 | 0 | 0 | 0 | 1% |  |  | 1 | 0 | 0.1% | 0 | 1 | 0 | 0 | 0.4 | 30 | 37 | 7
240709 | 지연제 및 유동화제 함량에 따른 실험 | 07 | 240709-07 | 2024.06 | 7 | 현대 | 시멘트 | 49.11 | 25.67 | 9.04 | 5.37 | 0.46 | 6.52 | 3.83 | 4.3 | 7.526 | 3 | 5987 | 1 | 0 | 0 | 25 | 1 | 0 | 0 | 0 | 0 | 1% | 1 | 0 | 0 | 0 | 0.5% | [14 empty] | 1 | 1 | 1.5% | 0 | 0 | 1 | 0 | 0.5 |  |  |  |  | 225 | 11.3
250304 | 세아 강도 확인 | 01 | 250304-01 | 2024.11 | 1 | 세아 | 시멘트 | 49.1 | 27.28 | 11.62 | 1.18 | 4.29 | 5.42 | 1.11 | 3.36 | 12.26 | 2.97 | 5.858 | 1 | 0 | 0 | 25 | 1 | 0 | 0 | 0 | 0 | 1% | [5 empty] | 1 | 0 | 0 | 0 | 0 | 0 | 0 | 0 | 0 | 0 | 0 | 1% | 1 | 0.05% | 1 | 0 | 0.1% | 0 | 0 | 1 | 0 | 0.5 |  |  |  |  | 202.5 | 31.6 | 34.5 | 40.1 |  | 44.6
250222 | 세아 입도별 응결 | 04 | 250222-04 | 2024.11 | 4 | 세아 | 시멘트 | 49.1 | 27.28 | 11.62 | 1.18 | 4.29 | 5.42 | 1.11 | 1.94 | 12.26 | 2.97 | 5.858 | 1 | 0 | 0 | 25 | 1 | 0 | 0 | 0 | 0 | 2% | [5 empty] | 1 | 0 | 0 | 0 | 0 | 0 | 0 | 0 | 0 | 0 | 0 | 1% | 1 | 0.05% | 1 | 0 | 0.1% | 0 | 1 | 0 | 0 | 0.4 | 0 | 0 | 0
221102 | 이차정련슬래그 응결 | 05 | 221102-05 | 2022.1 | 5 | 현대 | 시멘트 | 51.65 | 28.93 | 11.68 | 0.96 | 0.64 | 3.14 | 3 | 4.2 | 9.723 | 2.941 | 5101 | 1 | 0 | 0 | 25 | [6 empty] | 1 | 0 | 0 | 0 | 0% | [17 empty] | 0 | 1 | 0 | 0 | 0.4 | 0 | 0 | 0
240812 | 지연제 함량에 따른 응결 | 12 | 240812-12 | 2023.12 | 12 | 세아 | 시멘트 | 47.46 | 27.91 | 8.34 | 0.68 | 4.12 | 6.1 | 5.39 | 3.23 | 7.394 | 2.97 | 5998 | 1 | 0 | 0 | 25 | 1 | 0 | 0 | 0 | 0 | 1.5% | [5 empty] | 0 | 0 | 0 | 0 | 1 | 0 | 0 | 0 | 0 | 0 | 0 | 2% |  |  | 1 | 0 | 0.1% | 0 | 1 | 0 | 0 | 0.4 | 12 | 17 | 5
240710 | 지연제 고정 이차정련 분쇄통별 실험 | 03 | 240710-03 | 2024.06 | 3 | 현대 | 시멘트 | 49.11 | 25.67 | 9.04 | 5.37 | 0.46 | 6.52 | 3.83 | 4.3 | 7.526 | 3 | 5987 | 1 | 0 | 0 | 25 | 1 | 0 | 0 | 0 | 0 | 1.5% | [22 empty] | 0 | 0 | 1 | 0 | 0.5 | [5 empty] | 28.6
230111 | 특수강 응결 | 15 | 230111-15 | 2022.1 | 11 | 현대 | 시멘트 | 50.43 | 27.52 | 11.81 | 1.51 | 1.04 | 5.04 | 2.65 | 2.7 | 7.865 | 2.936 | 6104 | 0 | 0 | 1 | 30 | [6 empty] | 1 | 0 | 0 | 0 | 1% | [17 empty] | 0 | 1 | 0 | 0 | 0.4 | 8 | 14 | 6
231108 | 11월 특수강 응결 | 19 | 231108-19 | 2023.11 | 3 | 현대 | 시멘트 | 51.2 | 29.8 | 12 | 0.55 | 1.44 | 3.43 | 1.58 | 3.1 | 7.214 | 2.8 | 6208 | 1 | 0 | 0 | 25 | [6 empty] | 1 | 0 | 0 | 0 | 1% | [17 empty] | 0 | 0 | 1 | 0 | 0.5 | 12 | 15 | 3 |  | 180 | 34.9 |  | 49.6 | 60.5 | 69.2
230616 | 펄라이트잔골재(큰입도) | 01 | 230616-01 | 2023.01 | 1 | 세아 | 시멘트 | 46.65 | 30.73 | 7.78 | 0.56 | 4.7 | 7.6 | 1.98 | 2.84 | 5.12 | 2.93 | 6152 | 1 | 0 | 0 | 25 | [6 empty] | 1 | 0 | 0 | 0 | 1% | 0 | 0 | 0 | 0 | 0 | 0 | 1 | 0 | 0 | 0 | 0 | 2% | [5 empty] | 0 | 0 | 1 | 0 | 0.5 | [5 empty] | 10.4 |  | 13.8
230718 | 이차정련 석고 혼입률 실험 | 05 | 230718-05 | 2023.07 | 5 | 현대 | 시멘트 | 49.51 | 23.98 | 9.87 | 7.26 | 0.4 | 4.66 | 4.32 | 4.4 | 10.746 | 2.905 | 5953 | 0 | 1 | 0 | 35 | [6 empty] | 1 | 0 | 0 | 0 | 0.5% | [17 empty] | 0 | 0 | 1 | 0 | 0.5 |  |  |  |  | 262.5 | 5.11765625 |  | 31.2359375 | 45.23958 | 59.9 | 66.61667 | 75.18125 | 75.8203125
240712 | 이차정련 유동성 및 개방시간 강도 확보를 위한 기초 특성 | 02 | 240712-02 | 2024.06 | 2 | 현대 | 시멘트 | 49.11 | 25.67 | 9.04 | 5.37 | 0.46 | 6.52 | 3.83 | 4.3 | 7.526 | 3 | 5987 | 1 | 0 | 0 | 25 | 0 | 0 | 0 | 1 | 0 | 0.5% | 1 | 0 | 0 | 0 | 1% | [17 empty] | 0 | 0 | 1 | 0 | 0.5 |  |  |  |  | 275 | 17.9 | 24.3 | 40.2 | 48.5 | 54.6
231213 | 지연제별 응결 실험 | 47 | 231213-47 | 2023.01 | 47 | 세아 | 시멘트 | 46.65 | 30.73 | 7.78 | 0.56 | 4.7 | 7.6 | 1.98 | 2.84 | 5.12 | 2.93 | 6152 | 1 | 0 | 0 | 25 | 0 | 1 | 0 | 0 | 0 | 0.2% | 1 | 0 | 0 | 0 | 0.2% | 0 | 0 | 0 | 0 | 1 | 0 | 0 | 0 | 0 | 0 | 0 | 1% | [5 empty] | 0 | 1 | 0 | 0 | 0.4 | 22 | 32 | 10
230720 | 이차정련 석고 혼입률에 따른 응결 | 15 | 230720-15 | 2023.07 | 15 | 현대 | 시멘트 | 49.51 | 23.98 | 9.87 | 7.26 | 0.4 | 4.66 | 4.32 | 4.4 | 10.746 | 2.905 | 5953 | 1 | 0 | 0 | 20 | [6 empty] | 1 | 0 | 0 | 0 | 2% | [17 empty] | 0 | 1 | 0 | 0 | 0.4 | 36 | 45 | 9
221102 | 특수강 환원슬래그 응결 | 27 | 221102-27 | 2022.1 | 11 | 현대 | 시멘트 | 50.43 | 27.52 | 11.81 | 1.51 | 1.04 | 5.04 | 2.65 | 2.7 | 7.865 | 2.936 | 6104 | 1 | 0 | 0 | 25 | [6 empty] | 1 | 0 | 0 | 0 | 0% | [17 empty] | 0 | 1 | 0 | 0 | 0.4 | 0 | 0 | 0
230804 | 붕산실험 | 06 | 230804-06 | 2023.01 | 6 | 세아 | 시멘트 | 46.65 | 30.73 | 7.78 | 0.56 | 4.7 | 7.6 | 1.98 | 2.84 | 5.12 | 2.93 | 6152 | 1 | 0 | 0 | 25 | [6 empty] | 0 | 1 | 0 | 0 | 0.5% | 0 | 0 | 0 | 0 | 1 | 0 | 0 | 0 | 0 | 0 | 0 | 1% | [5 empty] | 0 | 0 | 1 | 0 | 0.5 |  |  |  |  | 200 | 27.9 |  | 51.7 | 54.8 | 62
231213 | 지연제별 응결 실험 | 50 | 231213-50 | 2023.01 | 50 | 세아 | 시멘트 | 46.65 | 30.73 | 7.78 | 0.56 | 4.7 | 7.6 | 1.98 | 2.84 | 5.12 | 2.93 | 6152 | 1 | 0 | 0 | 25 | 0 | 1 | 0 | 0 | 0 | 0.2% | 1 | 0 | 0 | 0 | 0.5% | 0 | 0 | 0 | 0 | 1 | 0 | 0 | 0 | 0 | 0 | 0 | 1% | [5 empty] | 0 | 1 | 0 | 0 | 0.4 | 84 | 91 | 7
250207 | 세아 H2S 발생량 확인 | 11 | 250207-11 | 2024.11 | 11 | 세아 | 시멘트 | 49.1 | 27.28 | 11.62 | 1.18 | 4.29 | 5.42 | 1.11 | 3.36 | 12.26 | 2.97 | 5.858 | 1 | 0 | 0 | 25 | 1 | 0 | 0 | 0 | 0 | 1% | [5 empty] | 0 | 0 | 0 | 0 | 1 | 0 | 0 | 0 | 0 | 0 | 0 | 1.5% | 1 | 0.05% | 1 | 0 | 0.1% | 0 | 1 | 0 | 0 | 0.4 |  |  |  | 11
230720 | 특수강 석고 혼입률에 따른 응결 | 31 | 230720-31 | 2023.07 | 5 | 현대 | 시멘트 | 51.03 | 27.48 | 11.34 | 1.68 | 1.28 | 5.16 | 2.03 | 2.8 | 8.877 | 2.954 | 6155 | 0 | 1 | 0 | 30 | [6 empty] | 1 | 0 | 0 | 0 | 1% | [17 empty] | 0 | 1 | 0 | 0 | 0.4 | 35 | 45 | 10
230411 | 황화철 실험 | 03 | 230411-03 | 2023.01 | 3 | 세아 | 시멘트 | 46.65 | 30.73 | 7.78 | 0.56 | 4.7 | 7.6 | 1.98 | 2.84 | 5.12 | 2.93 | 6152 | 1 | 0 | 0 | 25 | [6 empty] | 1 | 0 | 0 | 0 | 1% | 0 | 0 | 0 | 0 | 0 | 0 | 1 | 0 | 0 | 0 | 0 | 2% | [5 empty] | 0 | 0 | 1 | 0 | 0.5 |  |  |  | 51 | 237.5 | 53.3 |  | 64.4 | 67.4 | 74
240813 | 기간에 따른 H2S 측정-1D | 03 | 240813-03 | 2023.12 | 3 | 세아 | 시멘트 | 47.46 | 27.91 | 8.34 | 0.68 | 4.12 | 6.1 | 5.39 | 3.23 | 7.394 | 2.97 | 5998 | 1 | 0 | 0 | 25 | 1 | 0 | 0 | 0 | 0 | 1.5% | [19 empty] | 1 | 0 | 0.1% | 0 | 1 | 0 | 0 | 0.4 |  |  |  | 205
210427 | 슬래그 기초특성 평가 | 05 | 210427-05 | 2021.04 | 2 | 세아 | 시멘트 | 49.07 | 29.81 | 7.83 | 1.94 | 3.44 | 6.36 | 1.55 | 3.18 | 5.45 | 2.91 | 5994 | 1 | 0 | 0 | 25 | [6 empty] | 1 | 0 | 0 | 0 | 2% | [17 empty] | 0 | 0 | 1 | 0 | 0.5 |  |  |  |  | 222.5 | 26.8 |  | 41.7 | 47.9
240708 | 탄산나트륨 활용 | 06 | 240708-06 | 2023.12 | 6 | 세아 | 시멘트 | 47.46 | 27.91 | 8.34 | 0.68 | 4.12 | 6.1 | 5.39 | 3.23 | 7.394 | 2.97 | 5998 | 1 | 0 | 0 | 25 | [6 empty] | 0 | 0 | 1 | 0 | 1% | [14 empty] | 1 | 0 | 0.1% | 0 | 1 | 0 | 0 | 0.4 | 3 | 7 | 4
231213 | 지연제별 응결 실험 | 32 | 231213-32 | 2023.01 | 32 | 세아 | 시멘트 | 46.65 | 30.73 | 7.78 | 0.56 | 4.7 | 7.6 | 1.98 | 2.84 | 5.12 | 2.93 | 6152 | 1 | 0 | 0 | 25 | 0 | 0 | 1 | 0 | 0 | 0.3% | 1 | 0 | 0 | 0 | 0.3% | 0 | 0 | 0 | 0 | 1 | 0 | 0 | 0 | 0 | 0 | 0 | 1% | [5 empty] | 0 | 1 | 0 | 0 | 0.4 | 38 | 46 | 8
230720 | 특수강 석고 혼입률에 따른 응결 | 36 | 230720-36 | 2023.07 | 10 | 현대 | 시멘트 | 51.03 | 27.48 | 11.34 | 1.68 | 1.28 | 5.16 | 2.03 | 2.8 | 8.877 | 2.954 | 6155 | 0 | 1 | 0 | 35 | [6 empty] | 1 | 0 | 0 | 0 | 2% | [17 empty] | 0 | 1 | 0 | 0 | 0.4 | 66 | 88 | 22
231213 | 지연제별 응결 실험 | 55 | 231213-55 | 2023.01 | 55 | 세아 | 시멘트 | 46.65 | 30.73 | 7.78 | 0.56 | 4.7 | 7.6 | 1.98 | 2.84 | 5.12 | 2.93 | 6152 | 1 | 0 | 0 | 25 | 0 | 1 | 0 | 0 | 0 | 0.3% | 1 | 0 | 0 | 0 | 0.5% | 0 | 0 | 0 | 0 | 1 | 0 | 0 | 0 | 0 | 0 | 0 | 1% | [5 empty] | 0 | 1 | 0 | 0 | 0.4 | 83 | 99 | 16
221102 | 이차정련슬래그 응결 | 15 | 221102-15 | 2022.1 | 15 | 현대 | 시멘트 | 51.65 | 28.93 | 11.68 | 0.96 | 0.64 | 3.14 | 3 | 4.2 | 8.221 | 2.941 | 6042 | 1 | 0 | 0 | 25 | [6 empty] | 1 | 0 | 0 | 0 | 1% | [17 empty] | 0 | 1 | 0 | 0 | 0.4 | 2 | 6 | 4
240812 | 지연제 함량에 따른 응결 | 07 | 240812-07 | 2023.12 | 7 | 세아 | 시멘트 | 47.46 | 27.91 | 8.34 | 0.68 | 4.12 | 6.1 | 5.39 | 3.23 | 7.394 | 2.97 | 5998 | 1 | 0 | 0 | 25 | 1 | 0 | 0 | 0 | 0 | 1% | [5 empty] | 0 | 0 | 1 | 0 | 0 | 0 | 0 | 0 | 0 | 0 | 0 | 2% |  |  | 1 | 0 | 0.1% | 0 | 1 | 0 | 0 | 0.4 | 30 | 35 | 5
221102 | 이차정련슬래그 응결 | 16 | 221102-16 | 2022.1 | 16 | 현대 | 시멘트 | 51.65 | 28.93 | 11.68 | 0.96 | 0.64 | 3.14 | 3 | 4.2 | 8.221 | 2.941 | 6042 | 1 | 0 | 0 | 25 | [6 empty] | 1 | 0 | 0 | 0 | 2% | [17 empty] | 0 | 1 | 0 | 0 | 0.4 | 6 | 9 | 3
240814 | 황산아연 첨가방식-H2S | 06 | 240814-06 | 2023.12 | 6 | 세아 | 시멘트 | 47.46 | 27.91 | 8.34 | 0.68 | 4.12 | 6.1 | 5.39 | 3.23 | 7.394 | 2.97 | 5998 | 1 | 0 | 0 | 25 | [6 empty] | 1 | 0 | 0 | 0 | 0.5% | 0 | 1 | 0 | 0 | 0 | 0 | 0 | 0 | 0 | 0 | 0 | 1% |  |  | 1 | 0 | 0.1% | 0 | 1 | 0 | 0 | 0.4 |  |  |  | 65
240711 | 탄산나트륨 혼입 응결 | 05 | 240711-05 | 2024.06 | 2 | 현대 | 시멘트 | 49.11 | 25.67 | 9.04 | 5.37 | 0.46 | 6.52 | 3.83 | 4.3 | 7.526 | 3 | 5987 | 1 | 0 | 0 | 25 | 0 | 0 | 0 | 1 | 0 | 0.5% | 1 | 0 | 0 | 0 | 1% | [17 empty] | 0 | 1 | 0 | 0 | 0.4 | 19 | 34 | 15
230116 | 특수강 석고실험 | 01 | 230116-01 | 2022.1 | 1 | 현대 | 시멘트 | 50.43 | 27.52 | 11.81 | 1.51 | 1.04 | 5.04 | 2.65 | 2.7 | 7.865 | 2.936 | 6104 | 1 | 0 | 0 | 35 | [6 empty] | 1 | 0 | 0 | 0 | 1% | [17 empty] | 0 | 0 | 1 | 0 | 0.5 | [5 empty] | 27.1 |  | 61.5 | 71.1 | 80.6
231213 | 지연제별 응결 실험 | 04 | 231213-04 | 2023.01 | 4 | 세아 | 시멘트 | 46.65 | 30.73 | 7.78 | 0.56 | 4.7 | 7.6 | 1.98 | 2.84 | 5.12 | 2.93 | 6152 | 1 | 0 | 0 | 25 | [6 empty] | 0 | 1 | 0 | 0 | 0.2% | 0 | 0 | 0 | 0 | 1 | 0 | 0 | 0 | 0 | 0 | 0 | 1% | [5 empty] | 0 | 1 | 0 | 0 | 0.4 | 20 | 27 | 7
231213 | 지연제별 응결 실험 | 10 | 231213-10 | 2023.01 | 10 | 세아 | 시멘트 | 46.65 | 30.73 | 7.78 | 0.56 | 4.7 | 7.6 | 1.98 | 2.84 | 5.12 | 2.93 | 6152 | 1 | 0 | 0 | 25 | [6 empty] | 1 | 0 | 0 | 0 | 0.3% | 0 | 0 | 0 | 0 | 1 | 0 | 0 | 0 | 0 | 0 | 0 | 1% | [5 empty] | 0 | 1 | 0 | 0 | 0.4 | 5 | 8 | 3
231213 | 지연제별 응결 실험 | 06 | 231213-06 | 2023.01 | 6 | 세아 | 시멘트 | 46.65 | 30.73 | 7.78 | 0.56 | 4.7 | 7.6 | 1.98 | 2.84 | 5.12 | 2.93 | 6152 | 1 | 0 | 0 | 25 | [6 empty] | 0 | 1 | 0 | 0 | 0.6% | 0 | 0 | 0 | 0 | 1 | 0 | 0 | 0 | 0 | 0 | 0 | 1% | [5 empty] | 0 | 1 | 0 | 0 | 0.4 | 234 | 270 | 36
240718 | CSA 혼입률에 따른 이차정련 응결-CSA20 | 08 | 240718-08 | 2024.06 | 8 | 현대 | 시멘트 | 49.11 | 25.67 | 9.04 | 5.37 | 0.46 | 6.52 | 3.83 | 4.3 | 7.526 | 3 | 5987 | 1 | 0 | 0 | 25 | 1 | 0 | 0 | 0 | 0 | 1% | 1 | 0 | 0 | 0 | 0.5% | [17 empty] | 0 | 1 | 0 | 0 | 0.4 | 32 | 43 | 11
240814 | 황산아연 첨가방식-H2S | 01 | 240814-01 | 2023.12 | 1 | 세아 | 시멘트 | 47.46 | 27.91 | 8.34 | 0.68 | 4.12 | 6.1 | 5.39 | 3.23 | 7.394 | 2.97 | 5998 | 1 | 0 | 0 | 25 | 0 | 0 | 0 | 0 | 0 | 0% | [5 empty] | 0 | 0 | 1 | 0 | 0 | 0 | 0 | 0 | 0 | 0 | 0 | 1% |  |  | 1 | 0 | 0.1% | 0 | 1 | 0 | 0 | 0.4 |  |  |  | 13
230718 | 이차정련 석고 혼입률 실험 | 12 | 230718-12 | 2023.07 | 12 | 현대 | 시멘트 | 49.51 | 23.98 | 9.87 | 7.26 | 0.4 | 4.66 | 4.32 | 4.4 | 10.746 | 2.905 | 5953 | 0 | 0 | 1 | 40 | [6 empty] | 1 | 0 | 0 | 0 | 0.7% | [17 empty] | 0 | 0 | 1 | 0 | 0.5 |  |  |  |  | 210 | 13.94375 |  | 33.225 | 42.184375 | 60.1796875 | 60.9765625 | 71.734375 | 64.5375
231213 | 지연제별 응결 실험 | 35 | 231213-35 | 2023.01 | 35 | 세아 | 시멘트 | 46.65 | 30.73 | 7.78 | 0.56 | 4.7 | 7.6 | 1.98 | 2.84 | 5.12 | 2.93 | 6152 | 1 | 0 | 0 | 25 | 0 | 0 | 1 | 0 | 0 | 0.5% | 1 | 0 | 0 | 0 | 0.5% | 0 | 0 | 0 | 0 | 1 | 0 | 0 | 0 | 0 | 0 | 0 | 1% | [5 empty] | 0 | 1 | 0 | 0 | 0.4 | 124 | 148 | 24
221206 | 이차정련 탈황이수석고 혼입률 실험 | 04 | 221206-04 | 2022.1 | 4 | 현대 | 시멘트 | 51.65 | 28.93 | 11.68 | 0.96 | 0.64 | 3.14 | 3 | 4.2 | 9.723 | 2.941 | 5101 | 0 | 0 | 1 | 40 | [6 empty] | 1 | 0 | 0 | 0 | 2% | [17 empty] | 0 | 0 | 1 | 0 | 0.5 |  |  |  |  | 187.5 | 23.7 |  | 48.73958 | 53.67917 | 58.3
231023 | 8월 이차정련 응결 | 04 | 231023-04 | 2023.08 | 4 | 현대 | 시멘트 | 50.07 | 29.69 | 9.64 | 2.75 | 0.7 | 3.73 | 3.42 | 3.5 | 7.394 | 3.1 | 6286 | 0 | 0 | 1 | 30 | [6 empty] | 1 | 0 | 0 | 0 | 1% | [17 empty] | 0 | 0 | 1 | 0 | 0.5 | 23 | 49 | 26
210713 | 석고종류 실험 | 01 | 210713-01 | 2021.04 | 1 | 세아 | 급결재 | 49.07 | 29.81 | 7.83 | 1.94 | 3.44 | 6.36 | 1.55 | 3.18 | 5.45 | 2.91 | 5994 | 0 | 0 | 0 | 0 | [6 empty] | 1 | 0 | 0 | 0 | 1.5% | 0 | 0 | 0 | 1 | 0 | 0 | 0 | 0 | 0 | 0 | 0 | 0.7% | [5 empty] | 0 | 0 | 1 | 0 | 0.5 |  |  |  | 39 | 235 | 0.6 |  | 4.2 | 17.3 | 13.8
240722 | CSA 혼입률에 따른 개방시간 강도-CSA30 | 04 | 240722-04 | 2024.06 | 4 | 현대 | 시멘트 | 49.11 | 25.67 | 9.04 | 5.37 | 0.46 | 6.52 | 3.83 | 4.3 | 7.526 | 3 | 5987 | 1 | 0 | 0 | 25 | 1 | 0 | 0 | 1 | 0 | 2% | 1 | 0 | 0 | 0 | 0.5% | [17 empty] | 0 | 0 | 1 | 0 | 0.5 |  |  |  |  | 285 |  | 0.2 | 1 | 1.5
240718 | CSA 혼입률에 따른 이차정련 응결-CSA20 | 07 | 240718-07 | 2024.06 | 7 | 현대 | 시멘트 | 49.11 | 25.67 | 9.04 | 5.37 | 0.46 | 6.52 | 3.83 | 4.3 | 7.526 | 3 | 5987 | 1 | 0 | 0 | 25 | 1 | 0 | 0 | 0 | 0 | 1% | [22 empty] | 0 | 1 | 0 | 0 | 0.4 | 31 | 46 | 15
240806 | 다양한 시료 활용 응결 | 14 | 240806-14 | 2023.12 | 14 | 세아 | 시멘트 | 47.46 | 27.91 | 8.34 | 0.68 | 4.12 | 6.1 | 5.39 | 3.23 | 7.394 | 2.97 | 5998 | 1 | 0 | 0 | 25 | 1 | 0 | 0 | 0 | 0 | 1% | [5 empty] | 0 | 0 | 0 | 0 | 0 | 0 | 0 | 0 | 0 | 0 | 1 | 2% |  |  | 1 | 0 | 0.1% | 0 | 0 | 1 | 0 | 0.5 | 6 | 8 | 2 |  |  | 24.9 | 31.1
230720 | 이차정련 석고 혼입률에 따른 응결 | 04 | 230720-04 | 2023.07 | 4 | 현대 | 시멘트 | 49.51 | 23.98 | 9.87 | 7.26 | 0.4 | 4.66 | 4.32 | 4.4 | 10.746 | 2.905 | 5953 | 0 | 1 | 0 | 25 | [6 empty] | 1 | 0 | 0 | 0 | 1% | [17 empty] | 0 | 1 | 0 | 0 | 0.4 | 33 | 36 | 3
231213 | 지연제별 응결 실험 | 36 | 231213-36 | 2023.01 | 36 | 세아 | 시멘트 | 46.65 | 30.73 | 7.78 | 0.56 | 4.7 | 7.6 | 1.98 | 2.84 | 5.12 | 2.93 | 6152 | 1 | 0 | 0 | 25 | 0 | 1 | 0 | 0 | 0 | 0.1% | [5 empty] | 0 | 0 | 0 | 0 | 1 | 0 | 0 | 0 | 0 | 0 | 0 | 1% | [5 empty] | 0 | 1 | 0 | 0 | 0.4 | 2 | 7 | 5
221108 | 특수강 탈황이수석고 혼입률 실험 | 02 | 221108-02 | 2022.1 | 2 | 현대 | 시멘트 | 50.43 | 27.52 | 11.81 | 1.51 | 1.04 | 5.04 | 2.65 | 2.7 | 9.854 | 2.936 | 5078 | 0 | 0 | 1 | 20 | [6 empty] | 1 | 0 | 0 | 0 | 2% | [17 empty] | 0 | 0 | 1 | 0 | 0.5 |  |  |  |  | 225 |  |  | 4.5 | 5.7 | 8.2
240612 | 지연제 종류,함량 응결 | 09 | 240612-09 | 2023.12 | 9 | 세아 | 시멘트 | 47.46 | 27.91 | 8.34 | 0.68 | 4.12 | 6.1 | 5.39 | 3.23 | 7.394 | 2.97 | 5998 | 1 | 0 | 0 | 25 | 0 | 1 | 0 | 0 | 0 | 1% | 1 | 0 | 0 | 0 | 0.5% | [14 empty] | 1 | 0 | 0.1% | 0 | 1 | 0 | 0 | 0.4 | 65 | 72 | 7
230720 | 이차정련 석고 혼입률에 따른 응결 | 19 | 230720-19 | 2023.07 | 19 | 현대 | 시멘트 | 49.51 | 23.98 | 9.87 | 7.26 | 0.4 | 4.66 | 4.32 | 4.4 | 10.746 | 2.905 | 5953 | 0 | 0 | 1 | 30 | [6 empty] | 1 | 0 | 0 | 0 | 1% | [17 empty] | 0 | 1 | 0 | 0 | 0.4 | 25 | 39 | 14
240812 | 지연제 함량에 따른 응결 | 21 | 240812-21 | 2023.12 | 21 | 세아 | 시멘트 | 47.46 | 27.91 | 8.34 | 0.68 | 4.12 | 6.1 | 5.39 | 3.23 | 7.394 | 2.97 | 5998 | 1 | 0 | 0 | 25 | 1 | 0 | 0 | 0 | 0 | 2% | [5 empty] | 0 | 0 | 1 | 0 | 0 | 0 | 0 | 0 | 0 | 0 | 0 | 2% |  |  | 1 | 0 | 0.1% | 0 | 0 | 1 | 0 | 0.5 | 42 | 52 | 10 | 132 |  | 19 | 22.6
240206 | 상용 초속경시멘트 혼입 | QC | 240206-QC | 2023.12 | 2 | 세아 | 시멘트 | 47.46 | 27.91 | 8.34 | 0.68 | 4.12 | 6.1 | 5.39 | 3.23 | 10.655 | 2.97 | 5998 | 1 | 0 | 0 | 25 | 1 | 0 | 0 | 0 | 0 | 1% | [22 empty] | 0 | 0 | 1 | 0 | 0.5 | 34 | 42 | 8 |  | 210 | 44.3 |  | 49 | 65.5 | 75.6
240206 | 상용 초속경시멘트 혼입 | SS50-QC50 | 240206-SS50-QC50 | 2023.12 | 12 | 세아 | 시멘트 | 47.46 | 27.91 | 8.34 | 0.68 | 4.12 | 6.1 | 5.39 | 3.23 | 10.655 | 2.97 | 5998 | 1 | 0 | 0 | 25 | 1 | 0 | 0 | 0 | 0 | 1% | [22 empty] | 0 | 0 | 1 | 0 | 0.5 | 23 | 29 | 6 |  | 240 | 2.2 |  | 46.9 | 50.3 | 64.3
240602 | 4월 이차정련 실험 | 06 | 240602-06 | 2024.04 | 6 | 현대 | 시멘트 | 53.4 | 25.21 | 10.87 | 3.19 | 0.53 | 3.7 | 3.1 | 4.2 | 9.452 | 3.1 | 5991 | 1 | 0 | 0 | 25 | [6 empty] | 1 | 0 | 0 | 0 | 2% | [17 empty] | 0 | 1 | 0 | 0 | 0.4 | 132 | 148 | 16
210701 | 반수석고종류 실험 | 01 | 210701-01 | 2021.04 | 1 | 세아 | 시멘트 | 49.07 | 29.81 | 7.83 | 1.94 | 3.44 | 6.36 | 1.55 | 3.18 | 5.45 | 2.91 | 5994 | 1 | 0 | 0 | 25 | [6 empty] | 1 | 0 | 0 | 0 | 1% | 0 | 0 | 0 | 1 | 0 | 0 | 0 | 0 | 0 | 0 | 0 | 1% | [5 empty] | 0 | 0 | 1 | 0 | 0.5 |  |  |  | 25 | 225 | 14.6 |  | 29.6 | 36.8 | 52.4
250304 | 세아 강도 확인 | 02 | 250304-02 | 2024.11 | 1 | 세아 | 시멘트 | 49.1 | 27.28 | 11.62 | 1.18 | 4.29 | 5.42 | 1.11 | 3.36 | 12.26 | 2.97 | 5.858 | 1 | 0 | 0 | 25 | 1 | 0 | 0 | 0 | 0 | 1% | [5 empty] | 1 | 0 | 0 | 0 | 0 | 0 | 0 | 0 | 0 | 0 | 0 | 1% | 1 | 0.05% | 1 | 0 | 0.1% | 0 | 0 | 1 | 0 | 0.5 |  |  |  |  | 252.5 | 35.7 | 36.8 | 42.5 |  | 54.3
230720 | 특수강 석고 혼입률에 따른 응결 | 29 | 230720-29 | 2023.07 | 3 | 현대 | 시멘트 | 51.03 | 27.48 | 11.34 | 1.68 | 1.28 | 5.16 | 2.03 | 2.8 | 8.877 | 2.954 | 6155 | 0 | 1 | 0 | 20 | [6 empty] | 1 | 0 | 0 | 0 | 1% | [17 empty] | 0 | 1 | 0 | 0 | 0.4 | 31 | 43 | 12
230413 | 황화철 재실험 | 03 | 230413-03 | 2023.01 | 3 | 세아 | 시멘트 | 46.65 | 30.73 | 7.78 | 0.56 | 4.7 | 7.6 | 1.98 | 2.84 | 5.12 | 2.93 | 6152 | 1 | 0 | 0 | 25 | [6 empty] | 1 | 0 | 0 | 0 | 1% | 0 | 0 | 0 | 0 | 0 | 0 | 1 | 0 | 0 | 0 | 0 | 2% | [5 empty] | 0 | 0 | 1 | 0 | 0.5 |  |  |  |  | 220 | 42.4 |  | 52.7 | 58.6 | 66.7
231108 | 11월 이차정련 응결 | 08 | 231108-08 | 2023.11 | 4 | 현대 | 시멘트 | 50.1 | 28.4 | 10 | 3.83 | 0.559 | 3.27 | 3.841 | 3.8 | 8.047 | 3 | 5940 | 0 | 0 | 1 | 30 | [6 empty] | 1 | 0 | 0 | 0 | 1% | [17 empty] | 0 | 0 | 1 | 0 | 0.5 | 0 | 0 | 0
231213 | 지연제별 응결 실험 | 38 | 231213-38 | 2023.01 | 38 | 세아 | 시멘트 | 46.65 | 30.73 | 7.78 | 0.56 | 4.7 | 7.6 | 1.98 | 2.84 | 5.12 | 2.93 | 6152 | 1 | 0 | 0 | 25 | 0 | 1 | 0 | 0 | 0 | 0.3% | [5 empty] | 0 | 0 | 0 | 0 | 1 | 0 | 0 | 0 | 0 | 0 | 0 | 1% | [5 empty] | 0 | 1 | 0 | 0 | 0.4 | 5 | 11 | 6
230720 | 특수강 석고 혼입률에 따른 응결 | 48 | 230720-48 | 2023.07 | 22 | 현대 | 시멘트 | 51.03 | 27.48 | 11.34 | 1.68 | 1.28 | 5.16 | 2.03 | 2.8 | 8.877 | 2.954 | 6155 | 0 | 0 | 1 | 45 | [6 empty] | 1 | 0 | 0 | 0 | 1% | [17 empty] | 0 | 1 | 0 | 0 | 0.4 | 23 | 31 | 8
240602 | 4월 이차정련 실험 | 04 | 240602-04 | 2024.04 | 4 | 현대 | 시멘트 | 53.4 | 25.21 | 10.87 | 3.19 | 0.53 | 3.7 | 3.1 | 4.2 | 9.452 | 3.1 | 5991 | 1 | 0 | 0 | 25 | [6 empty] | 1 | 0 | 0 | 0 | 0% | [17 empty] | 0 | 1 | 0 | 0 | 0.4 | 3 | 5 | 2
230718 | 이차정련 석고 혼입률 실험 | 04 | 230718-04 | 2023.07 | 4 | 현대 | 시멘트 | 49.51 | 23.98 | 9.87 | 7.26 | 0.4 | 4.66 | 4.32 | 4.4 | 10.746 | 2.905 | 5953 | 0 | 1 | 0 | 30 | [6 empty] | 1 | 0 | 0 | 0 | 0.5% | [17 empty] | 0 | 0 | 1 | 0 | 0.5 |  |  |  |  | 255 | 5.315417 |  | 33.65208 | 45.02917 | 58.33958 | 57.103125 | 69.25625 | 66.09375
231213 | 지연제별 응결 실험 | 48 | 231213-48 | 2023.01 | 48 | 세아 | 시멘트 | 46.65 | 30.73 | 7.78 | 0.56 | 4.7 | 7.6 | 1.98 | 2.84 | 5.12 | 2.93 | 6152 | 1 | 0 | 0 | 25 | 0 | 1 | 0 | 0 | 0 | 0.2% | 1 | 0 | 0 | 0 | 0.3% | 0 | 0 | 0 | 0 | 1 | 0 | 0 | 0 | 0 | 0 | 0 | 1% | [5 empty] | 0 | 1 | 0 | 0 | 0.4 | 39 | 48 | 9
210802 | H2S 저감 실험 | 07 | 210802-07 | 2021.04 | 7 | 세아 | 시멘트 | 50.1 | 29.3 | 8.2 | 1.6 | 3.9 | 5.6 | 1.3 | 3.18 | 5.33 | 2.91 | 6045 | 1 | 0 | 0 | 25 | [6 empty] | 1 | 0 | 0 | 0 | 1% | 0 | 0 | 0 | 0 | 0 | 1 | 0 | 0 | 0 | 0 | 0 | 3% | [5 empty] | 0 | 0 | 1 | 0 | 0.5 |  |  |  | 73 | 225 | 41.7 |  | 47.4 | 50.7 | 58.9
231213 | 지연제별 응결 실험 | 09 | 231213-09 | 2023.01 | 9 | 세아 | 시멘트 | 46.65 | 30.73 | 7.78 | 0.56 | 4.7 | 7.6 | 1.98 | 2.84 | 5.12 | 2.93 | 6152 | 1 | 0 | 0 | 25 | [6 empty] | 1 | 0 | 0 | 0 | 0.2% | 0 | 0 | 0 | 0 | 1 | 0 | 0 | 0 | 0 | 0 | 0 | 1% | [5 empty] | 0 | 1 | 0 | 0 | 0.4 | 4 | 6 | 2
230720 | 특수강 석고 혼입률에 따른 응결 | 47 | 230720-47 | 2023.07 | 21 | 현대 | 시멘트 | 51.03 | 27.48 | 11.34 | 1.68 | 1.28 | 5.16 | 2.03 | 2.8 | 8.877 | 2.954 | 6155 | 0 | 0 | 1 | 40 | [6 empty] | 1 | 0 | 0 | 0 | 1% | [17 empty] | 0 | 1 | 0 | 0 | 0.4 | 20 | 26 | 6
231213 | 지연제별 응결 실험 | 26 | 231213-26 | 2023.01 | 26 | 세아 | 시멘트 | 46.65 | 30.73 | 7.78 | 0.56 | 4.7 | 7.6 | 1.98 | 2.84 | 5.12 | 2.93 | 6152 | 1 | 0 | 0 | 25 | 0 | 0 | 1 | 0 | 0 | 0.2% | 1 | 0 | 0 | 0 | 0.2% | 0 | 0 | 0 | 0 | 1 | 0 | 0 | 0 | 0 | 0 | 0 | 1% | [5 empty] | 0 | 1 | 0 | 0 | 0.4 | 18 | 25 | 7
240812 | 지연제 함량에 따른 응결 | 01 | 240812-01 | 2023.12 | 1 | 세아 | 시멘트 | 47.46 | 27.91 | 8.34 | 0.68 | 4.12 | 6.1 | 5.39 | 3.23 | 7.394 | 2.97 | 5998 | 1 | 0 | 0 | 25 | 1 | 0 | 0 | 0 | 0 | 1% | [5 empty] | 0 | 0 | 0 | 0 | 0 | 0 | 0 | 0 | 0 | 0 | 0 | 0% |  |  | 1 | 0 | 0.1% | 0 | 0 | 1 | 0 | 0.5 | 27 | 34 | 7 | 76 |  | 43.8 | 47.3
250222 | 세아 입도별 응결 | 03 | 250222-03 | 2024.11 | 3 | 세아 | 시멘트 | 49.1 | 27.28 | 11.62 | 1.18 | 4.29 | 5.42 | 1.11 | 0.94 | 12.26 | 2.97 | 5.858 | 1 | 0 | 0 | 25 | 1 | 0 | 0 | 0 | 0 | 2% | [5 empty] | 1 | 0 | 0 | 0 | 0 | 0 | 0 | 0 | 0 | 0 | 0 | 1% | 1 | 0.05% | 1 | 0 | 0.1% | 0 | 1 | 0 | 0 | 0.4 | 1 | 3 | 2
240813 | 기간에 따른 H2S 측정-1D | 06 | 240813-06 | 2023.12 | 6 | 세아 | 시멘트 | 47.46 | 27.91 | 8.34 | 0.68 | 4.12 | 6.1 | 5.39 | 3.23 | 7.394 | 2.97 | 5998 | 1 | 0 | 0 | 25 | 1 | 0 | 0 | 0 | 0 | 2% | [19 empty] | 1 | 0 | 0.1% | 0 | 1 | 0 | 0 | 0.4 |  |  |  | 240
231023 | 8월 특수강 응결 | 12 | 231023-12 | 2023.08 | 4 | 현대 | 시멘트 | 49.21 | 29.58 | 11.44 | 1.1 | 1.99 | 4.75 | 1.93 | 3.2 | 7.842 | 2.9 | 6245 | 0 | 0 | 1 | 30 | [6 empty] | 1 | 0 | 0 | 0 | 1% | [17 empty] | 0 | 0 | 1 | 0 | 0.5 | 0 | 0 | 0 |  | 230 | 5.4 |  | 15.9 | 22.5 | 38.8
230720 | 이차정련 석고 혼입률에 따른 응결 | 16 | 230720-16 | 2023.07 | 16 | 현대 | 시멘트 | 49.51 | 23.98 | 9.87 | 7.26 | 0.4 | 4.66 | 4.32 | 4.4 | 10.746 | 2.905 | 5953 | 1 | 0 | 0 | 25 | [6 empty] | 1 | 0 | 0 | 0 | 2% | [17 empty] | 0 | 1 | 0 | 0 | 0.4 | 33 | 45 | 12
230321 | ALC 실험-기포율(70%) | 03 | 230321-03 | 2023.01 | 3 | 세아 | 기포콘크리트 | 46.65 | 30.73 | 7.78 | 0.56 | 4.7 | 7.6 | 1.98 | 2.84 | 5.12 | 2.93 | 6152 | 1 | 0 | 0 | 25 | [6 empty] | 1 | 0 | 0 | 0 | 2% | [14 empty] | 0 | 1 | 1.5% | 0 | 1 | 0 | 0 | 0.4 |  |  |  |  | 130 | 1.6 |  | 3.3 | 3.7 | 4
231213 | 지연제별 응결 실험 | 40 | 231213-40 | 2023.01 | 40 | 세아 | 시멘트 | 46.65 | 30.73 | 7.78 | 0.56 | 4.7 | 7.6 | 1.98 | 2.84 | 5.12 | 2.93 | 6152 | 1 | 0 | 0 | 25 | 0 | 1 | 0 | 0 | 0 | 0.5% | [5 empty] | 0 | 0 | 0 | 0 | 1 | 0 | 0 | 0 | 0 | 0 | 0 | 1% | [5 empty] | 0 | 1 | 0 | 0 | 0.4 | 8 | 12 | 4
231213 | 지연제별 응결 실험 | 28 | 231213-28 | 2023.01 | 28 | 세아 | 시멘트 | 46.65 | 30.73 | 7.78 | 0.56 | 4.7 | 7.6 | 1.98 | 2.84 | 5.12 | 2.93 | 6152 | 1 | 0 | 0 | 25 | 0 | 0 | 1 | 0 | 0 | 0.2% | 1 | 0 | 0 | 0 | 0.4% | 0 | 0 | 0 | 0 | 1 | 0 | 0 | 0 | 0 | 0 | 0 | 1% | [5 empty] | 0 | 1 | 0 | 0 | 0.4 | 119 | 130 | 11
230720 | 특수강 석고 혼입률에 따른 응결 | 39 | 230720-39 | 2023.07 | 13 | 현대 | 시멘트 | 51.03 | 27.48 | 11.34 | 1.68 | 1.28 | 5.16 | 2.03 | 2.8 | 8.877 | 2.954 | 6155 | 1 | 0 | 0 | 30 | [6 empty] | 1 | 0 | 0 | 0 | 1% | [17 empty] | 0 | 1 | 0 | 0 | 0.4 | 16 | 19 | 3
240712 | 이차정련 유동성 및 개방시간 강도 확보를 위한 기초 특성 | 05 | 240712-05 | 2024.06 | 5 | 현대 | 시멘트 | 49.11 | 25.67 | 9.04 | 5.37 | 0.46 | 6.52 | 3.83 | 4.3 | 7.526 | 3 | 5987 | 1 | 0 | 0 | 25 | 0 | 0 | 0 | 1 | 0 | 1% | 1 | 0 | 0 | 0 | 0.5% | [17 empty] | 0 | 0 | 1 | 0 | 0.5 |  |  |  |  | 295 | 5.7 | 9.4 | 32.7 | 36.9 | 48.2
231213 | 지연제별 응결 실험 | 43 | 231213-43 | 2023.01 | 43 | 세아 | 시멘트 | 46.65 | 30.73 | 7.78 | 0.56 | 4.7 | 7.6 | 1.98 | 2.84 | 5.12 | 2.93 | 6152 | 1 | 0 | 0 | 25 | 0 | 1 | 0 | 0 | 0 | 0.1% | 1 | 0 | 0 | 0 | 0.3% | 0 | 0 | 0 | 0 | 1 | 0 | 0 | 0 | 0 | 0 | 0 | 1% | [5 empty] | 0 | 1 | 0 | 0 | 0.4 | 7 | 25 | 18
231213 | 지연제별 응결 실험 | 42 | 231213-42 | 2023.01 | 42 | 세아 | 시멘트 | 46.65 | 30.73 | 7.78 | 0.56 | 4.7 | 7.6 | 1.98 | 2.84 | 5.12 | 2.93 | 6152 | 1 | 0 | 0 | 25 | 0 | 1 | 0 | 0 | 0 | 0.1% | 1 | 0 | 0 | 0 | 0.2% | 0 | 0 | 0 | 0 | 1 | 0 | 0 | 0 | 0 | 0 | 0 | 1% | [5 empty] | 0 | 1 | 0 | 0 | 0.4 | 12 | 19 | 7
221206 | 이차정련 탈황이수석고 혼입률 실험 | 06 | 221206-06 | 2022.1 | 6 | 현대 | 시멘트 | 51.65 | 28.93 | 11.68 | 0.96 | 0.64 | 3.14 | 3 | 4.2 | 8.221 | 2.941 | 6042 | 0 | 0 | 1 | 20 | [6 empty] | 1 | 0 | 0 | 0 | 2% | [17 empty] | 0 | 0 | 1 | 0 | 0.5 |  |  |  |  | 200 | 14.8 |  | 47.8375 | 49.8125 | 56.4
231213 | 지연제별 응결 실험 | 52 | 231213-52 | 2023.01 | 52 | 세아 | 시멘트 | 46.65 | 30.73 | 7.78 | 0.56 | 4.7 | 7.6 | 1.98 | 2.84 | 5.12 | 2.93 | 6152 | 1 | 0 | 0 | 25 | 0 | 1 | 0 | 0 | 0 | 0.3% | 1 | 0 | 0 | 0 | 0.2% | 0 | 0 | 0 | 0 | 1 | 0 | 0 | 0 | 0 | 0 | 0 | 1% | [5 empty] | 0 | 1 | 0 | 0 | 0.4 | 27 | 35 | 8
240612 | 지연제 종류,함량 응결 | 08 | 240612-08 | 2023.12 | 8 | 세아 | 시멘트 | 47.46 | 27.91 | 8.34 | 0.68 | 4.12 | 6.1 | 5.39 | 3.23 | 7.394 | 2.97 | 5998 | 1 | 0 | 0 | 25 | 0 | 1 | 0 | 0 | 0 | 0.7% | 1 | 0 | 0 | 0 | 0.5% | [14 empty] | 1 | 0 | 0.1% | 0 | 1 | 0 | 0 | 0.4 | 51 | 58 | 7
250220 | 이차정련슬래그 강도 | 03 | 250220-03 | 2024.12 | 2 | 현대 | 시멘트 | 46.7 | 31.2 | 11.2 | 3.18 | 0.573 | 4.04 | 3.107 | 4.5 | 9.274 | 3.02 | 7127 | 1 | 0 | 0 | 25 | 1 | 0 | 0 | 0 | 0 | 3% | [5 empty] | 0 | 0 | 0 | 0 | 0 | 0 | 0 | 0 | 0 | 0 | 0 | 0% | 1 | 0.05% | 1 | 0 | 0.1% | 0 | 0 | 1 | 0 | 0.5 |  |  |  |  | 172.5 | 21.8 | 24.5 | 37.8 |  | 61.5
240206 | 상용 초속경시멘트 혼입 | U50-QC50 | 240206-U50-QC50 | 2023.12 | 7 | 세아 | 시멘트 | 47.46 | 27.91 | 8.34 | 0.68 | 4.12 | 6.1 | 5.39 | 3.23 | 10.655 | 2.97 | 5998 | 1 | 0 | 0 | 25 | 1 | 0 | 0 | 0 | 0 | 1% | [22 empty] | 0 | 0 | 1 | 0 | 0.5 | 20 | 27 | 7 |  | 235 | 0.7 |  | 29 | 46.2 | 45.1
230804 | 붕산실험 | 05 | 230804-05 | 2023.01 | 5 | 세아 | 시멘트 | 46.65 | 30.73 | 7.78 | 0.56 | 4.7 | 7.6 | 1.98 | 2.84 | 5.12 | 2.93 | 6152 | 1 | 0 | 0 | 25 | [6 empty] | 0 | 1 | 0 | 0 | 0.4% | 0 | 0 | 0 | 0 | 1 | 0 | 0 | 0 | 0 | 0 | 0 | 1% | [5 empty] | 0 | 0 | 1 | 0 | 0.5 |  |  |  |  | 205 | 27.8 |  | 51.8 | 60.1 | 65.1
250207 | 세아 H2S 발생량 확인 | 05 | 250207-05 | 2024.11 | 5 | 세아 | 시멘트 | 49.1 | 27.28 | 11.62 | 1.18 | 4.29 | 5.42 | 1.11 | 3.36 | 12.26 | 2.97 | 5.858 | 1 | 0 | 0 | 25 | 1 | 0 | 0 | 0 | 0 | 1% | [5 empty] | 0 | 0 | 0 | 0 | 0 | 0 | 0 | 0 | 0 | 0 | 0 | 0% | 1 | 0.05% | 1 | 0 | 0.1% | 0 | 1 | 0 | 0 | 0.4 |  |  |  | 60
230720 | 이차정련 석고 혼입률에 따른 응결 | 10 | 230720-10 | 2023.07 | 10 | 현대 | 시멘트 | 49.51 | 23.98 | 9.87 | 7.26 | 0.4 | 4.66 | 4.32 | 4.4 | 10.746 | 2.905 | 5953 | 0 | 1 | 0 | 35 | [6 empty] | 1 | 0 | 0 | 0 | 2% | [17 empty] | 0 | 1 | 0 | 0 | 0.4 | 78 | 85 | 7
210713 | 석고종류 실험 | 07 | 210713-07 | 2021.04 | 7 | 세아 | 시멘트 | 49.07 | 29.81 | 7.83 | 1.94 | 3.44 | 6.36 | 1.55 | 3.18 | 5.45 | 2.91 | 5994 | 0 | 0 | 1 | 40 | [6 empty] | 1 | 0 | 0 | 0 | 1.5% | 0 | 0 | 0 | 1 | 0 | 0 | 0 | 0 | 0 | 0 | 0 | 0.7% | [5 empty] | 0 | 0 | 1 | 0 | 0.5 |  |  |  | 137 | 235 | 5 |  | 10 | 12 | 26.2
231023 | 9월 이차정련 응결 | 08 | 231023-08 | 2023.09 | 4 | 현대 | 시멘트 | 43.95 | 24.07 | 10.81 | 3.19 | 0.74 | 9.05 | 8.19 | 4.4 | 7.556 | 3.3 | 6285 | 0 | 0 | 1 | 30 | [6 empty] | 1 | 0 | 0 | 0 | 1% | [17 empty] | 0 | 0 | 1 | 0 | 0.5 | 12 | 21 | 9 |  | 202.5 | 7.1 |  | 45.8 | 46.6 | 55.8
231213 | 지연제별 응결 실험 | 17 | 231213-17 | 2023.01 | 17 | 세아 | 시멘트 | 46.65 | 30.73 | 7.78 | 0.56 | 4.7 | 7.6 | 1.98 | 2.84 | 5.12 | 2.93 | 6152 | 1 | 0 | 0 | 25 | 0 | 0 | 1 | 0 | 0 | 0.3% | [5 empty] | 0 | 0 | 0 | 0 | 1 | 0 | 0 | 0 | 0 | 0 | 0 | 1% | [5 empty] | 0 | 1 | 0 | 0 | 0.4 | 11 | 14 | 3
210624 | H2O2 첨가량 실험 | 04 | 210624-04 | 2021.04 | 4 | 세아 | 시멘트 | 49.07 | 29.81 | 7.83 | 1.94 | 3.44 | 6.36 | 1.55 | 3.18 | 5.45 | 2.91 | 5994 | 1 | 0 | 0 | 25 | [6 empty] | 1 | 0 | 0 | 0 | 1% | 0 | 0 | 0 | 1 | 0 | 0 | 0 | 0 | 0 | 0 | 0 | 1% | [5 empty] | 0 | 0 | 1 | 0 | 0.5 |  |  |  | 21 | 212.5 | 30.2 |  | 36.3 | 43.1 | 67.2
221206 | 이차정련 탈황이수석고 혼입률 실험 | 08 | 221206-08 | 2022.1 | 8 | 현대 | 시멘트 | 51.65 | 28.93 | 11.68 | 0.96 | 0.64 | 3.14 | 3 | 4.2 | 8.221 | 2.941 | 6042 | 0 | 0 | 1 | 40 | [6 empty] | 1 | 0 | 0 | 0 | 2% | [17 empty] | 0 | 0 | 1 | 0 | 0.5 |  |  |  |  | 205 | 19.5 |  | 45.75625 | 66.4375 | 69.4
240710 | 지연제 고정 이차정련 분쇄통별 실험 | 02 | 240710-02 | 2024.06 | 2 | 현대 | 시멘트 | 49.11 | 25.67 | 9.04 | 5.37 | 0.46 | 6.52 | 3.83 | 4.3 | 7.526 | 3 | 5987 | 1 | 0 | 0 | 25 | 1 | 0 | 0 | 0 | 0 | 1.5% | [22 empty] | 0 | 0 | 1 | 0 | 0.5 | [5 empty] | 24.4
210701 | 반수석고종류 실험 | 02 | 210701-02 | 2021.04 | 2 | 세아 | 시멘트 | 49.07 | 29.81 | 7.83 | 1.94 | 3.44 | 6.36 | 1.55 | 3.18 | 5.45 | 2.91 | 5994 | 1 | 0 | 0 | 25 | [6 empty] | 1 | 0 | 0 | 0 | 1% | 0 | 0 | 0 | 1 | 0 | 0 | 0 | 0 | 0 | 0 | 0 | 1% | [5 empty] | 0 | 0 | 1 | 0 | 0.5 |  |  |  | 23 | 222.5 | 25.6 |  | 34.5 | 45.1 | 70.3
240612 | 지연제 종류,함량 응결 | 16 | 240612-16 | 2023.12 | 16 | 세아 | 시멘트 | 47.46 | 27.91 | 8.34 | 0.68 | 4.12 | 6.1 | 5.39 | 3.23 | 7.394 | 2.97 | 5998 | 1 | 0 | 0 | 25 | 0 | 0 | 1 | 0 | 0 | 0.15% | 1 | 0 | 0 | 0 | 0.5% | [14 empty] | 1 | 0 | 0.1% | 0 | 1 | 0 | 0 | 0.4 | 17 | 25 | 8
Note on C261: User: 슬래그 입고일이 다름

## 1d-cnn
RMth | No | Class1 | Class2 | CaO | Al2O3 | SiO2 | Fe2O3 | SO3 | MgO | etc | FM | MeanV | Density | Blain | HG | AG | DG | Gyp_per | WC_per
2023.08 | 2 | 현대 | 시멘트 | 50.07 | 29.69 | 9.64 | 2.75 | 0.7 | 3.73 | 3.42 | 3.5 | 7.394 | 3.1 | 6286 | 1 | 0 | 0 | 20 | 0.35
2023.01 | 1 | 세아 | 시멘트 | 46.65 | 30.73 | 7.78 | 0.56 | 4.7 | 7.6 | 1.98 | 2.84 | 5.12 | 2.93 | 6152 | 1 | 0 | 0 | 25 | 0.35
2023.01 | 2 | 세아 | 기포콘크리트 | 46.65 | 30.73 | 7.78 | 0.56 | 4.7 | 7.6 | 1.98 | 2.84 | 5.12 | 2.93 | 6152 | 1 | 0 | 0 | 25 | 0.35
2023.01 | 5 | 세아 | 기포콘크리트 | 46.65 | 30.73 | 7.78 | 0.56 | 4.7 | 7.6 | 1.98 | 2.84 | 5.12 | 2.93 | 6152 | 1 | 0 | 0 | 25 | 0.35
2021.04 | 3 | 세아 | 시멘트 | 49.07 | 29.81 | 7.83 | 1.94 | 3.44 | 6.36 | 1.55 | 3.18 | 5.45 | 2.91 | 5994 | 1 | 0 | 0 | 25 | 0.35
2023.12 | 8 | 세아 | 시멘트 | 47.46 | 27.91 | 8.34 | 0.68 | 4.12 | 6.1 | 5.39 | 3.23 | 7.394 | 2.97 | 5998 | 1 | 0 | 0 | 25 | 0.35
2023.07 | 13 | 현대 | 시멘트 | 49.51 | 23.98 | 9.87 | 7.26 | 0.4 | 4.66 | 4.32 | 4.4 | 10.746 | 2.905 | 5953 | 1 | 0 | 0 | 30 | 0.35
2023.07 | 7 | 현대 | 시멘트 | 51.03 | 27.48 | 11.34 | 1.68 | 1.28 | 5.16 | 2.03 | 2.8 | 8.877 | 2.954 | 6155 | 0 | 1 | 0 | 20 | 0.4
2024.06 | 1 | 현대 | 시멘트 | 49.11 | 25.67 | 9.04 | 5.37 | 0.46 | 6.52 | 3.83 | 4.3 | 7.526 | 3 | 5987 | 1 | 0 | 0 | 25 | 0.35
2023.12 | 21 | 세아 | 시멘트 | 47.46 | 27.91 | 8.34 | 0.68 | 4.12 | 6.1 | 5.39 | 3.23 | 10.655 | 2.97 | 5998 | 1 | 0 | 0 | 25 | 0.35
2023.01 | 34 | 세아 | 시멘트 | 46.65 | 30.73 | 7.78 | 0.56 | 4.7 | 7.6 | 1.98 | 2.84 | 5.12 | 2.93 | 6152 | 1 | 0 | 0 | 25 | 0.35
2023.12 | 7 | 세아 | 시멘트 | 47.46 | 27.91 | 8.34 | 0.68 | 4.12 | 6.1 | 5.39 | 3.23 | 7.394 | 2.97 | 5998 | 1 | 0 | 0 | 25 | 0.35
2023.12 | 8 | 세아 | 시멘트 | 47.46 | 27.91 | 8.34 | 0.68 | 4.12 | 6.1 | 5.39 | 3.23 | 7.394 | 2.97 | 5998 | 1 | 0 | 0 | 25 | 0.35
2023.07 | 12 | 현대 | 시멘트 | 51.03 | 27.48 | 11.34 | 1.68 | 1.28 | 5.16 | 2.03 | 2.8 | 8.877 | 2.954 | 6155 | 0 | 0 | 1 | 40 | 0.5
2023.12 | 7 | 세아 | 시멘트 | 47.46 | 27.91 | 8.34 | 0.68 | 4.12 | 6.1 | 5.39 | 3.23 | 7.394 | 2.97 | 5998 | 1 | 0 | 0 | 25 | 0.35
2022.1 | 3 | 현대 | 시멘트 | 50.43 | 27.52 | 11.81 | 1.51 | 1.04 | 5.04 | 2.65 | 2.7 | 9.854 | 2.936 | 5078 | 0 | 0 | 1 | 30 | 0.5
2023.01 | 11 | 세아 | 시멘트 | 46.65 | 30.73 | 7.78 | 0.56 | 4.7 | 7.6 | 1.98 | 2.84 | 5.12 | 2.93 | 6152 | 1 | 0 | 0 | 25 | 0.35
2023.01 | 4 | 세아 | 시멘트 | 46.65 | 30.73 | 7.78 | 0.56 | 4.7 | 7.6 | 1.98 | 2.84 | 5.12 | 2.93 | 6152 | 1 | 0 | 0 | 25 | 0.35
2024.11 | 6 | 세아 | 시멘트 | 49.1 | 27.28 | 11.62 | 1.18 | 4.29 | 5.42 | 1.11 | 3.36 | 12.26 | 2.97 | 5.858 | 1 | 0 | 0 | 25 | 0.35
2023.01 | 14 | 세아 | 시멘트 | 46.65 | 30.73 | 7.78 | 0.56 | 4.7 | 7.6 | 1.98 | 2.84 | 5.12 | 2.93 | 6152 | 1 | 0 | 0 | 25 | 0.35
2023.12 | 4 | 세아 | 시멘트 | 47.46 | 27.91 | 8.34 | 0.68 | 4.12 | 6.1 | 5.39 | 3.23 | 7.394 | 2.97 | 5998 | 1 | 0 | 0 | 25 | 0.35
2024.11 | 10 | 세아 | 시멘트 | 49.1 | 27.28 | 11.62 | 1.18 | 4.29 | 5.42 | 1.11 | 1.94 | 12.26 | 2.97 | 5.858 | 1 | 0 | 0 | 25 | 0.35
2024.06 | 9 | 현대 | 시멘트 | 49.11 | 25.67 | 9.04 | 5.37 | 0.46 | 6.52 | 3.83 | 4.3 | 7.526 | 3 | 5987 | 1 | 0 | 0 | 25 | 0.35
2023.12 | 14 | 세아 | 시멘트 | 47.46 | 27.91 | 8.34 | 0.68 | 4.12 | 6.1 | 5.39 | 3.23 | 7.394 | 2.97 | 5998 | 1 | 0 | 0 | 25 | 0.35
2023.12 | 15 | 세아 | 시멘트 | 47.46 | 27.91 | 8.34 | 0.68 | 4.12 | 6.1 | 5.39 | 3.23 | 7.394 | 2.97 | 5998 | 1 | 0 | 0 | 25 | 0.35
2023.01 | 56 | 세아 | 시멘트 | 46.65 | 30.73 | 7.78 | 0.56 | 4.7 | 7.6 | 1.98 | 2.84 | 5.12 | 2.93 | 6152 | 1 | 0 | 0 | 25 | 0.35
2023.09 | 2 | 현대 | 시멘트 | 43.95 | 24.07 | 10.81 | 3.19 | 0.74 | 9.05 | 8.19 | 4.4 | 7.556 | 3.3 | 6285 | 1 | 0 | 0 | 20 | 0.35
2023.07 | 18 | 현대 | 시멘트 | 49.51 | 23.98 | 9.87 | 7.26 | 0.4 | 4.66 | 4.32 | 4.4 | 10.746 | 2.905 | 5953 | 1 | 0 | 0 | 35 | 0.35
2023.01 | 24 | 세아 | 시멘트 | 46.65 | 30.73 | 7.78 | 0.56 | 4.7 | 7.6 | 1.98 | 2.84 | 5.12 | 2.93 | 6152 | 1 | 0 | 0 | 25 | 0.35
2023.01 | 8 | 세아 | 시멘트 | 46.65 | 30.73 | 7.78 | 0.56 | 4.7 | 7.6 | 1.98 | 2.84 | 5.12 | 2.93 | 6152 | 1 | 0 | 0 | 25 | 0.35
2023.01 | 8 | 세아 | 기포콘크리트 | 46.65 | 30.73 | 7.78 | 0.56 | 4.7 | 7.6 | 1.98 | 2.84 | 5.12 | 2.93 | 6152 | 1 | 0 | 0 | 25 | 0.35
2023.12 | 3 | 세아 | 시멘트 | 47.46 | 27.91 | 8.34 | 0.68 | 4.12 | 6.1 | 5.39 | 3.23 | 7.394 | 2.97 | 5998 | 1 | 0 | 0 | 25 | 0.35
2022.1 | 2 | 현대 | 시멘트 | 51.65 | 28.93 | 11.68 | 0.96 | 0.64 | 3.14 | 3 | 4.2 | 9.723 | 2.941 | 5101 | 0 | 0 | 1 | 20 | 0.5
2024.11 | 7 | 세아 | 시멘트 | 49.1 | 27.28 | 11.62 | 1.18 | 4.29 | 5.42 | 1.11 | 3.36 | 12.26 | 2.97 | 5.858 | 1 | 0 | 0 | 25 | 0.35
2023.12 | 4 | 세아 | 시멘트 | 47.46 | 27.91 | 8.34 | 0.68 | 4.12 | 6.1 | 5.39 | 3.23 | 7.394 | 2.97 | 5998 | 1 | 0 | 0 | 25 | 0.35
2023.11-2 | 3 | 현대 | 시멘트 | 49.7 | 28.5 | 9.68 | 4.87 | 0.555 | 2.95 | 3.745 | 4.9 | 7.841 | 2.9 | 6041 | 1 | 0 | 0 | 25 | 0.35
2023.12 | 4 | 세아 | 시멘트 | 47.46 | 27.91 | 8.34 | 0.68 | 4.12 | 6.1 | 5.39 | 3.23 | 7.394 | 2.97 | 5998 | 1 | 0 | 0 | 25 | 0.35
2021.04 | 2 | 세아 | 시멘트 | 50.1 | 29.3 | 8.2 | 1.6 | 3.9 | 5.6 | 1.3 | 3.18 | 5.33 | 2.91 | 6045 | 1 | 0 | 0 | 25 | 0.35
2024.06 | 1 | 현대 | 시멘트 | 49.11 | 25.67 | 9.04 | 5.37 | 0.46 | 6.52 | 3.83 | 4.3 | 7.526 | 3 | 5987 | 1 | 0 | 0 | 25 | 0.35
2023.01 | 3 | 세아 | 기포콘크리트 | 46.65 | 30.73 | 7.78 | 0.56 | 4.7 | 7.6 | 1.98 | 2.84 | 5.12 | 2.93 | 6152 | 1 | 0 | 0 | 25 | 0.35
2023.12 | 5 | 세아 | 시멘트 | 47.46 | 27.91 | 8.34 | 0.68 | 4.12 | 6.1 | 5.39 | 3.23 | 7.394 | 2.97 | 5998 | 1 | 0 | 0 | 25 | 0.35
2023.11 | 2 | 현대 | 시멘트 | 51.2 | 29.8 | 12 | 0.55 | 1.44 | 3.43 | 1.58 | 3.1 | 7.214 | 2.8 | 6208 | 1 | 0 | 0 | 20 | 0.35
2023.12 | 15 | 세아 | 시멘트 | 47.46 | 27.91 | 8.34 | 0.68 | 4.12 | 6.1 | 5.39 | 3.23 | 7.394 | 2.97 | 5998 | 1 | 0 | 0 | 25 | 0.35
2023.12 | 18 | 세아 | 시멘트 | 47.46 | 27.91 | 8.34 | 0.68 | 4.12 | 6.1 | 5.39 | 3.23 | 7.394 | 2.97 | 5998 | 1 | 0 | 0 | 25 | 0.35
2023.12 | 14 | 세아 | 시멘트 | 47.46 | 27.91 | 8.34 | 0.68 | 4.12 | 6.1 | 5.39 | 3.23 | 7.394 | 2.97 | 5998 | 1 | 0 | 0 | 25 | 0.35
2023.01 | 39 | 세아 | 시멘트 | 46.65 | 30.73 | 7.78 | 0.56 | 4.7 | 7.6 | 1.98 | 2.84 | 5.12 | 2.93 | 6152 | 1 | 0 | 0 | 25 | 0.35
2021.04 | 4 | 세아 | 시멘트 | 49.07 | 29.81 | 7.83 | 1.94 | 3.44 | 6.36 | 1.55 | 3.18 | 5.45 | 2.91 | 5994 | 1 | 0 | 0 | 25 | 0.35
2023.12 | 16 | 세아 | 시멘트 | 47.46 | 27.91 | 8.34 | 0.68 | 4.12 | 6.1 | 5.39 | 3.23 | 10.655 | 2.97 | 5998 | 1 | 0 | 0 | 25 | 0.35
2021.04 | 1 | 세아 | 시멘트 | 49.07 | 29.81 | 7.83 | 1.94 | 3.44 | 6.36 | 1.55 | 3.18 | 5.45 | 2.91 | 5994 | 1 | 0 | 0 | 25 | 0.35
2023.01 | 27 | 세아 | 시멘트 | 46.65 | 30.73 | 7.78 | 0.56 | 4.7 | 7.6 | 1.98 | 2.84 | 5.12 | 2.93 | 6152 | 1 | 0 | 0 | 25 | 0.35
2024.11 | 10 | 세아 | 시멘트 | 49.1 | 27.28 | 11.62 | 1.18 | 4.29 | 5.42 | 1.11 | 3.36 | 12.26 | 2.97 | 5.858 | 1 | 0 | 0 | 25 | 0.35
2023.01 | 51 | 세아 | 시멘트 | 46.65 | 30.73 | 7.78 | 0.56 | 4.7 | 7.6 | 1.98 | 2.84 | 5.12 | 2.93 | 6152 | 1 | 0 | 0 | 25 | 0.35
2021.04 | 2 | 세아 | 시멘트 | 50.1 | 29.3 | 8.2 | 1.6 | 3.9 | 5.6 | 1.3 | 3.18 | 5.33 | 2.91 | 6045 | 0 | 0 | 1 | 32 | 0.5
2023.12 | 5 | 세아 | 시멘트 | 47.46 | 27.91 | 8.34 | 0.68 | 4.12 | 6.1 | 5.39 | 3.23 | 7.394 | 2.97 | 5998 | 1 | 0 | 0 | 25 | 0.35
2021.04 | 1 | 세아 | 시멘트 | 50.1 | 29.3 | 8.2 | 1.6 | 3.9 | 5.6 | 1.3 | 3.18 | 5.33 | 2.91 | 6045 | 0 | 0 | 1 | 30 | 0.5
2021.04 | 3 | 세아 | 시멘트 | 49.07 | 29.81 | 7.83 | 1.94 | 3.44 | 6.36 | 1.55 | 3.18 | 5.45 | 2.91 | 5994 | 1 | 0 | 0 | 25 | 0.35
2021.04 | 5 | 세아 | 시멘트 | 50.1 | 29.3 | 8.2 | 1.6 | 3.9 | 5.6 | 1.3 | 3.18 | 5.33 | 2.91 | 6045 | 1 | 0 | 0 | 25 | 0.35
2023.08 | 2 | 현대 | 시멘트 | 49.21 | 29.58 | 11.44 | 1.1 | 1.99 | 4.75 | 1.93 | 3.2 | 7.842 | 2.9 | 6245 | 1 | 0 | 0 | 20 | 0.35
2023.07 | 25 | 현대 | 시멘트 | 49.51 | 23.98 | 9.87 | 7.26 | 0.4 | 4.66 | 4.32 | 4.4 | 10.746 | 2.905 | 5953 | 0 | 0 | 1 | 40 | 0.5
2023.12 | 6 | 세아 | 시멘트 | 47.46 | 27.91 | 8.34 | 0.68 | 4.12 | 6.1 | 5.39 | 3.23 | 7.394 | 2.97 | 5998 | 1 | 0 | 0 | 25 | 0.35
2022.1 | 7 | 현대 | 시멘트 | 50.43 | 27.52 | 11.81 | 1.51 | 1.04 | 5.04 | 2.65 | 2.7 | 7.865 | 2.936 | 6104 | 0 | 0 | 1 | 30 | 0.5
2021.04 | 5 | 세아 | 시멘트 | 50.1 | 29.3 | 8.2 | 1.6 | 3.9 | 5.6 | 1.3 | 3.18 | 5.33 | 2.91 | 6045 | 0 | 0 | 1 | 38 | 0.5
2023.07 | 8 | 현대 | 시멘트 | 51.03 | 27.48 | 11.34 | 1.68 | 1.28 | 5.16 | 2.03 | 2.8 | 8.877 | 2.954 | 6155 | 0 | 1 | 0 | 25 | 0.4
2022.1 | 5 | 현대 | 시멘트 | 50.43 | 27.52 | 11.81 | 1.51 | 1.04 | 5.04 | 2.65 | 2.7 | 9.854 | 2.936 | 5078 | 1 | 0 | 0 | 25 | 0.35
2023.01 | 2 | 세아 | 시멘트 | 46.65 | 30.73 | 7.78 | 0.56 | 4.7 | 7.6 | 1.98 | 2.84 | 5.12 | 2.93 | 6152 | 1 | 0 | 0 | 25 | 0.35
2023.07 | 7 | 현대 | 시멘트 | 49.51 | 23.98 | 9.87 | 7.26 | 0.4 | 4.66 | 4.32 | 4.4 | 10.746 | 2.905 | 5953 | 0 | 1 | 0 | 20 | 0.4
2023.07 | 26 | 현대 | 시멘트 | 49.51 | 23.98 | 9.87 | 7.26 | 0.4 | 4.66 | 4.32 | 4.4 | 10.746 | 2.905 | 5953 | 0 | 0 | 1 | 45 | 0.5
2023.01 | 54 | 세아 | 시멘트 | 46.65 | 30.73 | 7.78 | 0.56 | 4.7 | 7.6 | 1.98 | 2.84 | 5.12 | 2.93 | 6152 | 1 | 0 | 0 | 25 | 0.35
2024.06 | 3 | 현대 | 시멘트 | 49.11 | 25.67 | 9.04 | 5.37 | 0.46 | 6.52 | 3.83 | 4.3 | 7.526 | 3 | 5987 | 1 | 0 | 0 | 25 | 0.35
2023.12 | 17 | 세아 | 시멘트 | 47.46 | 27.91 | 8.34 | 0.68 | 4.12 | 6.1 | 5.39 | 3.23 | 7.394 | 2.97 | 5998 | 1 | 0 | 0 | 25 | 0.35
2023.01 | 44 | 세아 | 시멘트 | 46.65 | 30.73 | 7.78 | 0.56 | 4.7 | 7.6 | 1.98 | 2.84 | 5.12 | 2.93 | 6152 | 1 | 0 | 0 | 25 | 0.35
2024.11 | 6 | 세아 | 시멘트 | 49.1 | 27.28 | 11.62 | 1.18 | 4.29 | 5.42 | 1.11 | 3.36 | 12.26 | 2.97 | 5.858 | 1 | 0 | 0 | 25 | 0.35
2024.06 | 4 | 현대 | 시멘트 | 49.11 | 25.67 | 9.04 | 5.37 | 0.46 | 6.52 | 3.83 | 4.3 | 7.526 | 3 | 5987 | 1 | 0 | 0 | 25 | 0.35
2023.12 | 11 | 세아 | 시멘트 | 47.46 | 27.91 | 8.34 | 0.68 | 4.12 | 6.1 | 5.39 | 3.23 | 10.655 | 2.97 | 5998 | 1 | 0 | 0 | 25 | 0.35
2021.04 | 6 | 세아 | 시멘트 | 50.1 | 29.3 | 8.2 | 1.6 | 3.9 | 5.6 | 1.3 | 3.18 | 5.33 | 2.91 | 6045 | 0 | 0 | 1 | 40 | 0.5
2022.1 | 3 | 현대 | 시멘트 | 51.65 | 28.93 | 11.68 | 0.96 | 0.64 | 3.14 | 3 | 4.2 | 9.723 | 2.941 | 5101 | 0 | 0 | 1 | 30 | 0.5
2024.11 | 1 | 세아 | 시멘트 | 49.1 | 27.28 | 11.62 | 1.18 | 4.29 | 5.42 | 1.11 | 3.36 | 12.26 | 2.97 | 5.858 | 1 | 0 | 0 | 25 | 0.35
2023.07 | 15 | 현대 | 시멘트 | 51.03 | 27.48 | 11.34 | 1.68 | 1.28 | 5.16 | 2.03 | 2.8 | 8.877 | 2.954 | 6155 | 1 | 0 | 0 | 20 | 0.35
2024.06 | 1 | 현대 | 시멘트 | 49.11 | 25.67 | 9.04 | 5.37 | 0.46 | 6.52 | 3.83 | 4.3 | 7.526 | 3 | 5987 | 1 | 0 | 0 | 25 | 0.35
2024.11 | 8 | 세아 | 시멘트 | 49.1 | 27.28 | 11.62 | 1.18 | 4.29 | 5.42 | 1.11 | 0.25 | 12.26 | 2.97 | 5.858 | 1 | 0 | 0 | 25 | 0.35
2023.12 | 4 | 세아 | 시멘트 | 47.46 | 27.91 | 8.34 | 0.68 | 4.12 | 6.1 | 5.39 | 3.23 | 7.394 | 2.97 | 5998 | 1 | 0 | 0 | 25 | 0.35
2024.06 | 1 | 현대 | 시멘트 | 49.11 | 25.67 | 9.04 | 5.37 | 0.46 | 6.52 | 3.83 | 4.3 | 7.526 | 3 | 5987 | 1 | 0 | 0 | 25 | 0.35
2024.06 | 5 | 현대 | 시멘트 | 49.11 | 25.67 | 9.04 | 5.37 | 0.46 | 6.52 | 3.83 | 4.3 | 7.526 | 3 | 5987 | 1 | 0 | 0 | 25 | 0.35
2023.12 | 8 | 세아 | 시멘트 | 47.46 | 27.91 | 8.34 | 0.68 | 4.12 | 6.1 | 5.39 | 3.23 | 7.394 | 2.97 | 5998 | 1 | 0 | 0 | 25 | 0.35
2024.04 | 5 | 현대 | 시멘트 | 53.4 | 25.21 | 10.87 | 3.19 | 0.53 | 3.7 | 3.1 | 4.2 | 9.452 | 3.1 | 5991 | 1 | 0 | 0 | 25 | 0.35
2023.01 | 1 | 세아 | 기포콘크리트 | 46.65 | 30.73 | 7.78 | 0.56 | 4.7 | 7.6 | 1.98 | 2.84 | 5.12 | 2.93 | 6152 | 1 | 0 | 0 | 25 | 0.35
2022.1 | 16 | 현대 | 시멘트 | 50.43 | 27.52 | 11.81 | 1.51 | 1.04 | 5.04 | 2.65 | 2.7 | 7.865 | 2.936 | 6104 | 0 | 0 | 1 | 40 | 0.5
2021.04 | 6 | 세아 | 시멘트 | 49.07 | 29.81 | 7.83 | 1.94 | 3.44 | 6.36 | 1.55 | 3.18 | 5.45 | 2.91 | 5994 | 0 | 0 | 1 | 40 | 0.5
2023.12 | 8 | 세아 | 시멘트 | 47.46 | 27.91 | 8.34 | 0.68 | 4.12 | 6.1 | 5.39 | 3.23 | 7.394 | 2.97 | 5998 | 1 | 0 | 0 | 25 | 0.35
2023.1 | 2 | 현대 | 시멘트 | 49 | 30 | 12.7 | 1.54 | 0.05 | 3.87 | 2.84 | 1.5 | 7.745 | 2.8 | 6137 | 1 | 0 | 0 | 20 | 0.35
2023.01 | 12 | 세아 | 시멘트 | 46.65 | 30.73 | 7.78 | 0.56 | 4.7 | 7.6 | 1.98 | 2.84 | 5.12 | 2.93 | 6152 | 1 | 0 | 0 | 25 | 0.35
2023.12 | 3 | 세아 | 시멘트 | 47.46 | 27.91 | 8.34 | 0.68 | 4.12 | 6.1 | 5.39 | 3.23 | 7.394 | 2.97 | 5998 | 1 | 0 | 0 | 25 | 0.35
2023.01 | 20 | 세아 | 시멘트 | 46.65 | 30.73 | 7.78 | 0.56 | 4.7 | 7.6 | 1.98 | 2.84 | 5.12 | 2.93 | 6152 | 1 | 0 | 0 | 25 | 0.35
2023.01 | 2 | 세아 | 기포콘크리트 | 46.65 | 30.73 | 7.78 | 0.56 | 4.7 | 7.6 | 1.98 | 2.84 | 5.12 | 2.93 | 6152 | 1 | 0 | 0 | 25 | 0.35
2023.01 | 49 | 세아 | 시멘트 | 46.65 | 30.73 | 7.78 | 0.56 | 4.7 | 7.6 | 1.98 | 2.84 | 5.12 | 2.93 | 6152 | 1 | 0 | 0 | 25 | 0.35
2024.06 | 1 | 현대 | 시멘트 | 49.11 | 25.67 | 9.04 | 5.37 | 0.46 | 6.52 | 3.83 | 4.3 | 7.526 | 3 | 5987 | 1 | 0 | 0 | 25 | 0.35
2023.01 | 7 | 세아 | 시멘트 | 46.65 | 30.73 | 7.78 | 0.56 | 4.7 | 7.6 | 1.98 | 2.84 | 5.12 | 2.93 | 6152 | 1 | 0 | 0 | 25 | 0.35
2023.07 | 13 | 현대 | 시멘트 | 51.03 | 27.48 | 11.34 | 1.68 | 1.28 | 5.16 | 2.03 | 2.8 | 8.877 | 2.954 | 6155 | 0 | 0 | 1 | 45 | 0.5
2021.04 | 2 | 세아 | 시멘트 | 49.07 | 29.81 | 7.83 | 1.94 | 3.44 | 6.36 | 1.55 | 3.18 | 5.45 | 2.91 | 5994 | 1 | 0 | 0 | 25 | 0.35
2023.07 | 14 | 현대 | 시멘트 | 51.03 | 27.48 | 11.34 | 1.68 | 1.28 | 5.16 | 2.03 | 2.8 | 8.877 | 2.954 | 6155 | 1 | 0 | 0 | 35 | 0.35
2023.07 | 12 | 현대 | 시멘트 | 51.03 | 27.48 | 11.34 | 1.68 | 1.28 | 5.16 | 2.03 | 2.8 | 8.877 | 2.954 | 6155 | 1 | 0 | 0 | 25 | 0.35
2023.12 | 3 | 세아 | 시멘트 | 47.46 | 27.91 | 8.34 | 0.68 | 4.12 | 6.1 | 5.39 | 3.23 | 7.394 | 2.97 | 5998 | 1 | 0 | 0 | 25 | 0.35
2021.04 | 5 | 세아 | 시멘트 | 50.1 | 29.3 | 8.2 | 1.6 | 3.9 | 5.6 | 1.3 | 3.18 | 5.33 | 2.91 | 6045 | 1 | 0 | 0 | 28 | 0.35
2021.04 | 1 | 세아 | 시멘트 | 50.1 | 29.3 | 8.2 | 1.6 | 3.9 | 5.6 | 1.3 | 3.18 | 5.33 | 2.91 | 6045 | 1 | 0 | 0 | 25 | 0.35
2023.12 | 2 | 세아 | 시멘트 | 47.46 | 27.91 | 8.34 | 0.68 | 4.12 | 6.1 | 5.39 | 3.23 | 7.394 | 2.97 | 5998 | 1 | 0 | 0 | 25 | 0.35
2023.01 | 41 | 세아 | 시멘트 | 46.65 | 30.73 | 7.78 | 0.56 | 4.7 | 7.6 | 1.98 | 2.84 | 5.12 | 2.93 | 6152 | 1 | 0 | 0 | 25 | 0.35
2023.12 | 13 | 세아 | 시멘트 | 47.46 | 27.91 | 8.34 | 0.68 | 4.12 | 6.1 | 5.39 | 3.23 | 7.394 | 2.97 | 5998 | 1 | 0 | 0 | 25 | 0.35
2023.07 | 17 | 현대 | 시멘트 | 49.51 | 23.98 | 9.87 | 7.26 | 0.4 | 4.66 | 4.32 | 4.4 | 10.746 | 2.905 | 5953 | 1 | 0 | 0 | 30 | 0.35
2023.01 | 3 | 세아 | 시멘트 | 46.65 | 30.73 | 7.78 | 0.56 | 4.7 | 7.6 | 1.98 | 2.84 | 5.12 | 2.93 | 6152 | 1 | 0 | 0 | 25 | 0.35
2023.12 | 15 | 세아 | 시멘트 | 47.46 | 27.91 | 8.34 | 0.68 | 4.12 | 6.1 | 5.39 | 3.23 | 7.394 | 2.97 | 5998 | 1 | 0 | 0 | 25 | 0.35
2024.06 | 2 | 현대 | 시멘트 | 49.11 | 25.67 | 9.04 | 5.37 | 0.46 | 6.52 | 3.83 | 4.3 | 7.526 | 3 | 5987 | 1 | 0 | 0 | 25 | 0.35
2023.07 | 9 | 현대 | 시멘트 | 49.51 | 23.98 | 9.87 | 7.26 | 0.4 | 4.66 | 4.32 | 4.4 | 10.746 | 2.905 | 5953 | 1 | 0 | 0 | 35 | 0.35
2023.12 | 6 | 세아 | 시멘트 | 47.46 | 27.91 | 8.34 | 0.68 | 4.12 | 6.1 | 5.39 | 3.23 | 7.394 | 2.97 | 5998 | 1 | 0 | 0 | 25 | 0.35
2023.07 | 11 | 현대 | 시멘트 | 49.51 | 23.98 | 9.87 | 7.26 | 0.4 | 4.66 | 4.32 | 4.4 | 10.746 | 2.905 | 5953 | 0 | 0 | 1 | 35 | 0.5
2022.1 | 6 | 현대 | 시멘트 | 50.43 | 27.52 | 11.81 | 1.51 | 1.04 | 5.04 | 2.65 | 2.7 | 7.865 | 2.936 | 6104 | 0 | 0 | 1 | 20 | 0.5
2023.12 | 22 | 세아 | 시멘트 | 47.46 | 27.91 | 8.34 | 0.68 | 4.12 | 6.1 | 5.39 | 3.23 | 10.655 | 2.97 | 5998 | 1 | 0 | 0 | 25 | 0.35
2023.12 | 11 | 세아 | 시멘트 | 47.46 | 27.91 | 8.34 | 0.68 | 4.12 | 6.1 | 5.39 | 3.23 | 7.394 | 2.97 | 5998 | 1 | 0 | 0 | 25 | 0.35
2023.12 | 9 | 세아 | 시멘트 | 47.46 | 27.91 | 8.34 | 0.68 | 4.12 | 6.1 | 5.39 | 3.23 | 7.394 | 2.97 | 5998 | 1 | 0 | 0 | 25 | 0.35
2023.1 | 4 | 현대 | 시멘트 | 49.2 | 29.7 | 8.94 | 4.06 | 0.57 | 3.73 | 3.8 | 2.3 | 7.682 | 3 | 6069 | 0 | 0 | 1 | 30 | 0.5
2023.07 | 8 | 현대 | 시멘트 | 51.03 | 27.48 | 11.34 | 1.68 | 1.28 | 5.16 | 2.03 | 2.8 | 8.877 | 2.954 | 6155 | 1 | 0 | 0 | 30 | 0.35
2023.12 | 9 | 세아 | 시멘트 | 47.46 | 27.91 | 8.34 | 0.68 | 4.12 | 6.1 | 5.39 | 3.23 | 7.394 | 2.97 | 5998 | 1 | 0 | 0 | 25 | 0.35
2023.12 | 19 | 세아 | 시멘트 | 47.46 | 27.91 | 8.34 | 0.68 | 4.12 | 6.1 | 5.39 | 3.23 | 7.394 | 2.97 | 5998 | 1 | 0 | 0 | 25 | 0.35
2023.01 | 4 | 세아 | 기포콘크리트 | 46.65 | 30.73 | 7.78 | 0.56 | 4.7 | 7.6 | 1.98 | 2.84 | 5.12 | 2.93 | 6152 | 1 | 0 | 0 | 25 | 0.35
2023.07 | 3 | 현대 | 시멘트 | 49.51 | 23.98 | 9.87 | 7.26 | 0.4 | 4.66 | 4.32 | 4.4 | 10.746 | 2.905 | 5953 | 0 | 1 | 0 | 20 | 0.4
2021.04 | 2 | 세아 | 시멘트 | 50.1 | 29.3 | 8.2 | 1.6 | 3.9 | 5.6 | 1.3 | 3.18 | 5.33 | 2.91 | 6045 | 1 | 0 | 0 | 22 | 0.35
2023.12 | 4 | 세아 | 시멘트 | 47.46 | 27.91 | 8.34 | 0.68 | 4.12 | 6.1 | 5.39 | 3.23 | 7.394 | 2.97 | 5998 | 1 | 0 | 0 | 25 | 0.35
2022.1 | 14 | 현대 | 시멘트 | 50.43 | 27.52 | 11.81 | 1.51 | 1.04 | 5.04 | 2.65 | 2.7 | 7.865 | 2.936 | 6104 | 0 | 0 | 1 | 20 | 0.5
2022.1 | 8 | 현대 | 시멘트 | 50.43 | 27.52 | 11.81 | 1.51 | 1.04 | 5.04 | 2.65 | 2.7 | 7.865 | 2.936 | 6104 | 0 | 0 | 1 | 40 | 0.5
2022.1 | 13 | 현대 | 시멘트 | 51.65 | 28.93 | 11.68 | 0.96 | 0.64 | 3.14 | 3 | 4.2 | 8.221 | 2.941 | 6042 | 1 | 0 | 0 | 25 | 0.35
2022.1 | 14 | 현대 | 시멘트 | 50.43 | 27.52 | 11.81 | 1.51 | 1.04 | 5.04 | 2.65 | 2.7 | 7.865 | 2.936 | 6104 | 1 | 0 | 0 | 25 | 0.35
2023.12 | 17 | 세아 | 시멘트 | 47.46 | 27.91 | 8.34 | 0.68 | 4.12 | 6.1 | 5.39 | 3.23 | 10.655 | 2.97 | 5998 | 1 | 0 | 0 | 25 | 0.35
2024.06 | 1 | 현대 | 시멘트 | 49.11 | 25.67 | 9.04 | 5.37 | 0.46 | 6.52 | 3.83 | 4.3 | 7.526 | 3 | 5987 | 1 | 0 | 0 | 25 | 0.35
2024.06 | 11 | 현대 | 시멘트 | 49.11 | 25.67 | 9.04 | 5.37 | 0.46 | 6.52 | 3.83 | 4.3 | 7.526 | 3 | 5987 | 1 | 0 | 0 | 25 | 0.35
2022.1 | 6 | 현대 | 시멘트 | 51.65 | 28.93 | 11.68 | 0.96 | 0.64 | 3.14 | 3 | 4.2 | 9.723 | 2.941 | 5101 | 1 | 0 | 0 | 25 | 0.35
2023.1 | 3 | 현대 | 시멘트 | 49 | 30 | 12.7 | 1.54 | 0.05 | 3.87 | 2.84 | 1.5 | 7.745 | 2.8 | 6137 | 1 | 0 | 0 | 25 | 0.35
2023.09 | 2 | 현대 | 시멘트 | 47.65 | 25.36 | 9.45 | 6.79 | 0.58 | 5.43 | 4.74 | 4.6 | 7.425 | 2.9 | 6244 | 1 | 0 | 0 | 20 | 0.35
2023.01 | 22 | 세아 | 시멘트 | 46.65 | 30.73 | 7.78 | 0.56 | 4.7 | 7.6 | 1.98 | 2.84 | 5.12 | 2.93 | 6152 | 1 | 0 | 0 | 25 | 0.35
2024.11 | 9 | 세아 | 시멘트 | 49.1 | 27.28 | 11.62 | 1.18 | 4.29 | 5.42 | 1.11 | 3.36 | 12.26 | 2.97 | 5.858 | 1 | 0 | 0 | 25 | 0.35
2023.07 | 6 | 현대 | 시멘트 | 51.03 | 27.48 | 11.34 | 1.68 | 1.28 | 5.16 | 2.03 | 2.8 | 8.877 | 2.954 | 6155 | 0 | 1 | 0 | 35 | 0.4
2023.01 | 13 | 세아 | 시멘트 | 46.65 | 30.73 | 7.78 | 0.56 | 4.7 | 7.6 | 1.98 | 2.84 | 5.12 | 2.93 | 6152 | 1 | 0 | 0 | 25 | 0.35
2023.12 | 10 | 세아 | 시멘트 | 47.46 | 27.91 | 8.34 | 0.68 | 4.12 | 6.1 | 5.39 | 3.23 | 7.394 | 2.97 | 5998 | 1 | 0 | 0 | 25 | 0.35
2023.11-2 | 4 | 현대 | 시멘트 | 49.7 | 28.5 | 9.68 | 4.87 | 0.555 | 2.95 | 3.745 | 4.9 | 7.841 | 2.9 | 6041 | 0 | 0 | 1 | 30 | 0.5
2023.07 | 24 | 현대 | 시멘트 | 49.51 | 23.98 | 9.87 | 7.26 | 0.4 | 4.66 | 4.32 | 4.4 | 10.746 | 2.905 | 5953 | 0 | 0 | 1 | 35 | 0.5
2023.12 | 18 | 세아 | 시멘트 | 47.46 | 27.91 | 8.34 | 0.68 | 4.12 | 6.1 | 5.39 | 3.23 | 7.394 | 2.97 | 5998 | 1 | 0 | 0 | 25 | 0.35
2024.06 | 10 | 현대 | 시멘트 | 49.11 | 25.67 | 9.04 | 5.37 | 0.46 | 6.52 | 3.83 | 4.3 | 7.526 | 3 | 5987 | 1 | 0 | 0 | 25 | 0.35
2023.01 | 1 | 세아 | 시멘트 | 46.65 | 30.73 | 7.78 | 0.56 | 4.7 | 7.6 | 1.98 | 2.84 | 5.12 | 2.93 | 6152 | 1 | 0 | 0 | 25 | 0.35
2023.08 | 3 | 현대 | 시멘트 | 50.07 | 29.69 | 9.64 | 2.75 | 0.7 | 3.73 | 3.42 | 3.5 | 7.394 | 3.1 | 6286 | 1 | 0 | 0 | 25 | 0.35
2023.12 | 13 | 세아 | 시멘트 | 47.46 | 27.91 | 8.34 | 0.68 | 4.12 | 6.1 | 5.39 | 3.23 | 7.394 | 2.97 | 5998 | 1 | 0 | 0 | 25 | 0.35
2023.07 | 12 | 현대 | 시멘트 | 49.51 | 23.98 | 9.87 | 7.26 | 0.4 | 4.66 | 4.32 | 4.4 | 10.746 | 2.905 | 5953 | 1 | 0 | 0 | 25 | 0.35
2023.12 | 6 | 세아 | 시멘트 | 47.46 | 27.91 | 8.34 | 0.68 | 4.12 | 6.1 | 5.39 | 3.23 | 7.394 | 2.97 | 5998 | 1 | 0 | 0 | 25 | 0.35
2023.12 | 2 | 세아 | 시멘트 | 47.46 | 27.91 | 8.34 | 0.68 | 4.12 | 6.1 | 5.39 | 3.23 | 7.394 | 2.97 | 5998 | 1 | 0 | 0 | 25 | 0.35
2023.07 | 3 | 현대 | 시멘트 | 49.51 | 23.98 | 9.87 | 7.26 | 0.4 | 4.66 | 4.32 | 4.4 | 10.746 | 2.905 | 5953 | 0 | 1 | 0 | 25 | 0.4
2023.07 | 23 | 현대 | 시멘트 | 49.51 | 23.98 | 9.87 | 7.26 | 0.4 | 4.66 | 4.32 | 4.4 | 10.746 | 2.905 | 5953 | 0 | 0 | 1 | 30 | 0.5
2023.01 | 31 | 세아 | 시멘트 | 46.65 | 30.73 | 7.78 | 0.56 | 4.7 | 7.6 | 1.98 | 2.84 | 5.12 | 2.93 | 6152 | 1 | 0 | 0 | 25 | 0.35
2024.06 | 1 | 현대 | 시멘트 | 49.11 | 25.67 | 9.04 | 5.37 | 0.46 | 6.52 | 3.83 | 4.3 | 7.526 | 3 | 5987 | 1 | 0 | 0 | 25 | 0.35
2023.12 | 1 | 세아 | 시멘트 | 47.46 | 27.91 | 8.34 | 0.68 | 4.12 | 6.1 | 5.39 | 3.23 | 7.394 | 2.97 | 5998 | 1 | 0 | 0 | 25 | 0.35
2022.1 | 13 | 현대 | 시멘트 | 50.43 | 27.52 | 11.81 | 1.51 | 1.04 | 5.04 | 2.65 | 2.7 | 7.865 | 2.936 | 6104 | 1 | 0 | 0 | 25 | 0.35
2022.1 | 15 | 현대 | 시멘트 | 50.43 | 27.52 | 11.81 | 1.51 | 1.04 | 5.04 | 2.65 | 2.7 | 7.865 | 2.936 | 6104 | 0 | 0 | 1 | 30 | 0.5
2023.07 | 17 | 현대 | 시멘트 | 51.03 | 27.48 | 11.34 | 1.68 | 1.28 | 5.16 | 2.03 | 2.8 | 8.877 | 2.954 | 6155 | 1 | 0 | 0 | 30 | 0.35
2023.07 | 6 | 현대 | 시멘트 | 49.51 | 23.98 | 9.87 | 7.26 | 0.4 | 4.66 | 4.32 | 4.4 | 10.746 | 2.905 | 5953 | 0 | 1 | 0 | 35 | 0.4
2023.01 | 8 | 세아 | 시멘트 | 46.65 | 30.73 | 7.78 | 0.56 | 4.7 | 7.6 | 1.98 | 2.84 | 5.12 | 2.93 | 6152 | 1 | 0 | 0 | 25 | 0.35
2023.01 | 1 | 세아 | 시멘트 | 46.65 | 30.73 | 7.78 | 0.56 | 4.7 | 7.6 | 1.98 | 2.84 | 5.12 | 2.93 | 6152 | 1 | 0 | 0 | 25 | 0.35
2022.1 | 14 | 현대 | 시멘트 | 51.65 | 28.93 | 11.68 | 0.96 | 0.64 | 3.14 | 3 | 4.2 | 8.221 | 2.941 | 6042 | 1 | 0 | 0 | 25 | 0.35
2023.01 | 23 | 세아 | 시멘트 | 46.65 | 30.73 | 7.78 | 0.56 | 4.7 | 7.6 | 1.98 | 2.84 | 5.12 | 2.93 | 6152 | 1 | 0 | 0 | 25 | 0.35
2021.04 | 3 | 세아 | 시멘트 | 50.1 | 29.3 | 8.2 | 1.6 | 3.9 | 5.6 | 1.3 | 3.18 | 5.33 | 2.91 | 6045 | 1 | 0 | 0 | 24 | 0.35
2021.04 | 3 | 세아 | 시멘트 | 49.07 | 29.81 | 7.83 | 1.94 | 3.44 | 6.36 | 1.55 | 3.18 | 5.45 | 2.91 | 5994 | 1 | 0 | 0 | 25 | 0.35
2023.01 | 21 | 세아 | 시멘트 | 46.65 | 30.73 | 7.78 | 0.56 | 4.7 | 7.6 | 1.98 | 2.84 | 5.12 | 2.93 | 6152 | 1 | 0 | 0 | 25 | 0.35
2023.07 | 7 | 현대 | 시멘트 | 49.51 | 23.98 | 9.87 | 7.26 | 0.4 | 4.66 | 4.32 | 4.4 | 10.746 | 2.905 | 5953 | 1 | 0 | 0 | 25 | 0.35
2023.07 | 18 | 현대 | 시멘트 | 51.03 | 27.48 | 11.34 | 1.68 | 1.28 | 5.16 | 2.03 | 2.8 | 8.877 | 2.954 | 6155 | 1 | 0 | 0 | 35 | 0.35
2022.1 | 4 | 현대 | 시멘트 | 50.43 | 27.52 | 11.81 | 1.51 | 1.04 | 5.04 | 2.65 | 2.7 | 9.854 | 2.936 | 5078 | 0 | 0 | 1 | 40 | 0.5
2024.11 | 1 | 세아 | 시멘트 | 49.1 | 27.28 | 11.62 | 1.18 | 4.29 | 5.42 | 1.11 | 0.06 | 12.26 | 2.97 | 5.858 | 1 | 0 | 0 | 25 | 0.35
2023.01 | 5 | 세아 | 시멘트 | 46.65 | 30.73 | 7.78 | 0.56 | 4.7 | 7.6 | 1.98 | 2.84 | 5.12 | 2.93 | 6152 | 1 | 0 | 0 | 25 | 0.35
2023.01 | 53 | 세아 | 시멘트 | 46.65 | 30.73 | 7.78 | 0.56 | 4.7 | 7.6 | 1.98 | 2.84 | 5.12 | 2.93 | 6152 | 1 | 0 | 0 | 25 | 0.35
2024.06 | 6 | 현대 | 시멘트 | 49.11 | 25.67 | 9.04 | 5.37 | 0.46 | 6.52 | 3.83 | 4.3 | 7.526 | 3 | 5987 | 1 | 0 | 0 | 25 | 0.35
2023.07 | 22 | 현대 | 시멘트 | 49.51 | 23.98 | 9.87 | 7.26 | 0.4 | 4.66 | 4.32 | 4.4 | 10.746 | 2.905 | 5953 | 0 | 0 | 1 | 45 | 0.5
2022.1 | 6 | 현대 | 시멘트 | 50.43 | 27.52 | 11.81 | 1.51 | 1.04 | 5.04 | 2.65 | 2.7 | 7.865 | 2.936 | 6104 | 0 | 0 | 1 | 20 | 0.5
2024.06 | 3 | 현대 | 시멘트 | 49.11 | 25.67 | 9.04 | 5.37 | 0.46 | 6.52 | 3.83 | 4.3 | 7.526 | 3 | 5987 | 1 | 0 | 0 | 25 | 0.35
2023.07 | 16 | 현대 | 시멘트 | 51.03 | 27.48 | 11.34 | 1.68 | 1.28 | 5.16 | 2.03 | 2.8 | 8.877 | 2.954 | 6155 | 1 | 0 | 0 | 25 | 0.35
2023.07 | 8 | 현대 | 시멘트 | 49.51 | 23.98 | 9.87 | 7.26 | 0.4 | 4.66 | 4.32 | 4.4 | 10.746 | 2.905 | 5953 | 0 | 1 | 0 | 25 | 0.4
2024.06 | 2 | 현대 | 시멘트 | 49.11 | 25.67 | 9.04 | 5.37 | 0.46 | 6.52 | 3.83 | 4.3 | 7.526 | 3 | 5987 | 1 | 0 | 0 | 25 | 0.35
2023.01 | 29 | 세아 | 시멘트 | 46.65 | 30.73 | 7.78 | 0.56 | 4.7 | 7.6 | 1.98 | 2.84 | 5.12 | 2.93 | 6152 | 1 | 0 | 0 | 25 | 0.35
2023.09 | 3 | 현대 | 시멘트 | 47.65 | 25.36 | 9.45 | 6.79 | 0.58 | 5.43 | 4.74 | 4.6 | 7.425 | 2.9 | 6244 | 1 | 0 | 0 | 25 | 0.35
2022.1 | 2 | 현대 | 시멘트 | 50.43 | 27.52 | 11.81 | 1.51 | 1.04 | 5.04 | 2.65 | 2.7 | 7.865 | 2.936 | 6104 | 0 | 0 | 1 | 35 | 0.5
2023.07 | 10 | 현대 | 시멘트 | 49.51 | 23.98 | 9.87 | 7.26 | 0.4 | 4.66 | 4.32 | 4.4 | 10.746 | 2.905 | 5953 | 0 | 0 | 1 | 30 | 0.5
2023.12 | 5 | 세아 | 시멘트 | 47.46 | 27.91 | 8.34 | 0.68 | 4.12 | 6.1 | 5.39 | 3.23 | 7.394 | 2.97 | 5998 | 1 | 0 | 0 | 25 | 0.35
2021.04 | 2 | 세아 | 시멘트 | 49.07 | 29.81 | 7.83 | 1.94 | 3.44 | 6.36 | 1.55 | 3.18 | 5.45 | 2.91 | 5994 | 1 | 0 | 0 | 25 | 0.35
2024.11 | 8 | 세아 | 시멘트 | 49.1 | 27.28 | 11.62 | 1.18 | 4.29 | 5.42 | 1.11 | 3.36 | 12.26 | 2.97 | 5.858 | 1 | 0 | 0 | 25 | 0.35
2024.12 | 1 | 현대 | 시멘트 | 46.7 | 31.2 | 11.2 | 3.18 | 0.573 | 4.04 | 3.107 | 4.5 | 9.274 | 3.02 | 7127 | 1 | 0 | 0 | 25 | 0.35
2023.11-2 | 4 | 현대 | 시멘트 | 53.2 | 27.6 | 12.2 | 1 | 1.42 | 3.02 | 1.56 | 3 | 8.741 | 2.8 | 6113 | 0 | 0 | 1 | 30 | 0.5
2024.06 | 2 | 현대 | 시멘트 | 49.11 | 25.67 | 9.04 | 5.37 | 0.46 | 6.52 | 3.83 | 4.3 | 7.526 | 3 | 5987 | 1 | 0 | 0 | 25 | 0.35
2023.01 | 5 | 세아 | 기포콘크리트 | 46.65 | 30.73 | 7.78 | 0.56 | 4.7 | 7.6 | 1.98 | 2.84 | 5.12 | 2.93 | 6152 | 1 | 0 | 0 | 25 | 0.35
2022.1 | 4 | 현대 | 시멘트 | 51.65 | 28.93 | 11.68 | 0.96 | 0.64 | 3.14 | 3 | 4.2 | 8.221 | 2.941 | 6042 | 0 | 0 | 1 | 40 | 0.5
2023.12 | 5 | 세아 | 시멘트 | 47.46 | 27.91 | 8.34 | 0.68 | 4.12 | 6.1 | 5.39 | 3.23 | 7.394 | 2.97 | 5998 | 1 | 0 | 0 | 25 | 0.35
2023.12 | 16 | 세아 | 시멘트 | 47.46 | 27.91 | 8.34 | 0.68 | 4.12 | 6.1 | 5.39 | 3.23 | 7.394 | 2.97 | 5998 | 1 | 0 | 0 | 25 | 0.35
2024.06 | 6 | 현대 | 시멘트 | 49.11 | 25.67 | 9.04 | 5.37 | 0.46 | 6.52 | 3.83 | 4.3 | 7.526 | 3 | 5987 | 1 | 0 | 0 | 25 | 0.35
2024.05 | 4 | 현대 | 시멘트 | 49.7 | 19.2 | 9.97 | 11.8 | 0.9 | 3.4 | 5.03 | 4 | 8.762 | 3 | 6024 | 1 | 0 | 0 | 25 | 0.35
2023.07 | 2 | 현대 | 시멘트 | 49.51 | 23.98 | 9.87 | 7.26 | 0.4 | 4.66 | 4.32 | 4.4 | 10.746 | 2.905 | 5953 | 0 | 1 | 0 | 20 | 0.4
2023.01 | 19 | 세아 | 시멘트 | 46.65 | 30.73 | 7.78 | 0.56 | 4.7 | 7.6 | 1.98 | 2.84 | 5.12 | 2.93 | 6152 | 1 | 0 | 0 | 25 | 0.35
2024.05-2 | 4 | 현대 | 시멘트 | 51.9 | 25.07 | 11.46 | 3.37 | 0.48 | 4.03 | 3.69 | 4.1 | 8.241 | 3.2 | 6084 | 1 | 0 | 0 | 25 | 0.35
2022.1 | 2 | 현대 | 시멘트 | 50.43 | 27.52 | 11.81 | 1.51 | 1.04 | 5.04 | 2.65 | 2.7 | 9.854 | 2.936 | 5078 | 0 | 0 | 1 | 20 | 0.5
2021.04 | 4 | 세아 | 시멘트 | 50.1 | 29.3 | 8.2 | 1.6 | 3.9 | 5.6 | 1.3 | 3.18 | 5.33 | 2.91 | 6045 | 0 | 0 | 1 | 36 | 0.5
2023.12 | 20 | 세아 | 시멘트 | 47.46 | 27.91 | 8.34 | 0.68 | 4.12 | 6.1 | 5.39 | 3.23 | 7.394 | 2.97 | 5998 | 1 | 0 | 0 | 25 | 0.35
2022.1 | 6 | 현대 | 시멘트 | 50.43 | 27.52 | 11.81 | 1.51 | 1.04 | 5.04 | 2.65 | 2.7 | 9.854 | 2.936 | 5078 | 1 | 0 | 0 | 25 | 0.35
2023.08 | 3 | 현대 | 시멘트 | 49.21 | 29.58 | 11.44 | 1.1 | 1.99 | 4.75 | 1.93 | 3.2 | 7.842 | 2.9 | 6245 | 1 | 0 | 0 | 25 | 0.35
2024.06 | 9 | 현대 | 시멘트 | 49.11 | 25.67 | 9.04 | 5.37 | 0.46 | 6.52 | 3.83 | 4.3 | 7.526 | 3 | 5987 | 1 | 0 | 0 | 25 | 0.35
2023.09 | 3 | 현대 | 시멘트 | 43.95 | 24.07 | 10.81 | 3.19 | 0.74 | 9.05 | 8.19 | 4.4 | 7.556 | 3.3 | 6285 | 1 | 0 | 0 | 25 | 0.35
2023.07 | 6 | 현대 | 시멘트 | 51.03 | 27.48 | 11.34 | 1.68 | 1.28 | 5.16 | 2.03 | 2.8 | 8.877 | 2.954 | 6155 | 1 | 0 | 0 | 20 | 0.35
2023.01 | 2 | 세아 | 시멘트 | 46.65 | 30.73 | 7.78 | 0.56 | 4.7 | 7.6 | 1.98 | 2.84 | 5.12 | 2.93 | 6152 | 1 | 0 | 0 | 25 | 0.35
2023.07 | 3 | 현대 | 시멘트 | 51.03 | 27.48 | 11.34 | 1.68 | 1.28 | 5.16 | 2.03 | 2.8 | 8.877 | 2.954 | 6155 | 0 | 1 | 0 | 25 | 0.4
2021.04 | 8 | 세아 | 시멘트 | 49.07 | 29.81 | 7.83 | 1.94 | 3.44 | 6.36 | 1.55 | 3.18 | 5.45 | 2.91 | 5994 | 0 | 0 | 1 | 40 | 0.5
2023.07 | 21 | 현대 | 시멘트 | 49.51 | 23.98 | 9.87 | 7.26 | 0.4 | 4.66 | 4.32 | 4.4 | 10.746 | 2.905 | 5953 | 0 | 0 | 1 | 40 | 0.5
2023.1 | 3 | 현대 | 시멘트 | 49.2 | 29.7 | 8.94 | 4.06 | 0.57 | 3.73 | 3.8 | 2.3 | 7.682 | 3 | 6069 | 1 | 0 | 0 | 25 | 0.35
2023.07 | 4 | 현대 | 시멘트 | 51.03 | 27.48 | 11.34 | 1.68 | 1.28 | 5.16 | 2.03 | 2.8 | 8.877 | 2.954 | 6155 | 0 | 1 | 0 | 25 | 0.4
2023.12 | 20 | 세아 | 시멘트 | 47.46 | 27.91 | 8.34 | 0.68 | 4.12 | 6.1 | 5.39 | 3.23 | 7.394 | 2.97 | 5998 | 1 | 0 | 0 | 25 | 0.35
2023.11-2 | 3 | 현대 | 시멘트 | 53.2 | 27.6 | 12.2 | 1 | 1.42 | 3.02 | 1.56 | 3 | 8.741 | 2.8 | 6113 | 1 | 0 | 0 | 25 | 0.35
2024.06 | 1 | 현대 | 시멘트 | 49.11 | 25.67 | 9.04 | 5.37 | 0.46 | 6.52 | 3.83 | 4.3 | 7.526 | 3 | 5987 | 1 | 0 | 0 | 25 | 0.35
2022.1 | 12 | 현대 | 시멘트 | 50.43 | 27.52 | 11.81 | 1.51 | 1.04 | 5.04 | 2.65 | 2.7 | 7.865 | 2.936 | 6104 | 0 | 0 | 1 | 40 | 0.5
2022.1 | 7 | 현대 | 시멘트 | 50.43 | 27.52 | 11.81 | 1.51 | 1.04 | 5.04 | 2.65 | 2.7 | 7.865 | 2.936 | 6104 | 0 | 0 | 1 | 30 | 0.5
2021.04 | 1 | 세아 | 시멘트 | 50.1 | 29.3 | 8.2 | 1.6 | 3.9 | 5.6 | 1.3 | 3.18 | 5.33 | 2.91 | 6045 | 1 | 0 | 0 | 25 | 0.35
2023.11 | 3 | 현대 | 시멘트 | 50.1 | 28.4 | 10 | 3.83 | 0.559 | 3.27 | 3.841 | 3.8 | 8.047 | 3 | 5940 | 1 | 0 | 0 | 25 | 0.35
2023.01 | 2 | 세아 | 기포콘크리트 | 46.65 | 30.73 | 7.78 | 0.56 | 4.7 | 7.6 | 1.98 | 2.84 | 5.12 | 2.93 | 6152 | 1 | 0 | 0 | 25 | 0.35
2024.06 | 5 | 현대 | 시멘트 | 49.11 | 25.67 | 9.04 | 5.37 | 0.46 | 6.52 | 3.83 | 4.3 | 7.526 | 3 | 5987 | 1 | 0 | 0 | 25 | 0.35
2023.07 | 19 | 현대 | 시멘트 | 51.03 | 27.48 | 11.34 | 1.68 | 1.28 | 5.16 | 2.03 | 2.8 | 8.877 | 2.954 | 6155 | 0 | 0 | 1 | 30 | 0.5
2023.11-2 | 2 | 현대 | 시멘트 | 53.2 | 27.6 | 12.2 | 1 | 1.42 | 3.02 | 1.56 | 3 | 8.741 | 2.8 | 6113 | 1 | 0 | 0 | 20 | 0.35
2023.11 | 4 | 현대 | 시멘트 | 51.2 | 29.8 | 12 | 0.55 | 1.44 | 3.43 | 1.58 | 3.1 | 7.214 | 2.8 | 6208 | 0 | 0 | 1 | 30 | 0.5
2023.12 | 1 | 세아 | 시멘트 | 47.46 | 27.91 | 8.34 | 0.68 | 4.12 | 6.1 | 5.39 | 3.23 | 7.394 | 2.97 | 5998 | 1 | 0 | 0 | 25 | 0.35
2023.12 | 18 | 세아 | 시멘트 | 47.46 | 27.91 | 8.34 | 0.68 | 4.12 | 6.1 | 5.39 | 3.23 | 7.394 | 2.97 | 5998 | 1 | 0 | 0 | 25 | 0.35
2021.04 | 5 | 세아 | 시멘트 | 49.07 | 29.81 | 7.83 | 1.94 | 3.44 | 6.36 | 1.55 | 3.18 | 5.45 | 2.91 | 5994 | 1 | 0 | 0 | 25 | 0.35
2023.01 | 37 | 세아 | 시멘트 | 46.65 | 30.73 | 7.78 | 0.56 | 4.7 | 7.6 | 1.98 | 2.84 | 5.12 | 2.93 | 6152 | 1 | 0 | 0 | 25 | 0.35
2022.1 | 12 | 현대 | 시멘트 | 50.43 | 27.52 | 11.81 | 1.51 | 1.04 | 5.04 | 2.65 | 2.7 | 7.865 | 2.936 | 6104 | 1 | 0 | 0 | 25 | 0.35
2022.1 | 4 | 현대 | 시멘트 | 50.43 | 27.52 | 11.81 | 1.51 | 1.04 | 5.04 | 2.65 | 2.7 | 9.854 | 2.936 | 5078 | 0 | 0 | 1 | 40 | 0.5
2023.09 | 4 | 현대 | 시멘트 | 47.65 | 25.36 | 9.45 | 6.79 | 0.58 | 5.43 | 4.74 | 4.6 | 7.425 | 2.9 | 6244 | 0 | 0 | 1 | 30 | 0.5
2024.06 | 3 | 현대 | 시멘트 | 49.11 | 25.67 | 9.04 | 5.37 | 0.46 | 6.52 | 3.83 | 4.3 | 7.526 | 3 | 5987 | 1 | 0 | 0 | 25 | 0.35
2024.06 | 2 | 현대 | 시멘트 | 49.11 | 25.67 | 9.04 | 5.37 | 0.46 | 6.52 | 3.83 | 4.3 | 7.526 | 3 | 5987 | 1 | 0 | 0 | 25 | 0.35
2022.1 | 10 | 현대 | 시멘트 | 50.43 | 27.52 | 11.81 | 1.51 | 1.04 | 5.04 | 2.65 | 2.7 | 7.865 | 2.936 | 6104 | 0 | 0 | 1 | 20 | 0.5
2023.07 | 20 | 현대 | 시멘트 | 51.03 | 27.48 | 11.34 | 1.68 | 1.28 | 5.16 | 2.03 | 2.8 | 8.877 | 2.954 | 6155 | 0 | 0 | 1 | 35 | 0.5
2023.12 | 17 | 세아 | 시멘트 | 47.46 | 27.91 | 8.34 | 0.68 | 4.12 | 6.1 | 5.39 | 3.23 | 7.394 | 2.97 | 5998 | 1 | 0 | 0 | 25 | 0.35
2023.12 | 1 | 세아 | 시멘트 | 47.46 | 27.91 | 8.34 | 0.68 | 4.12 | 6.1 | 5.39 | 3.23 | 7.394 | 2.97 | 5998 | 1 | 0 | 0 | 25 | 0.35
2023.12 | 5 | 세아 | 시멘트 | 47.46 | 27.91 | 8.34 | 0.68 | 4.12 | 6.1 | 5.39 | 3.23 | 7.394 | 2.97 | 5998 | 1 | 0 | 0 | 25 | 0.35
2023.12 | 19 | 세아 | 시멘트 | 47.46 | 27.91 | 8.34 | 0.68 | 4.12 | 6.1 | 5.39 | 3.23 | 7.394 | 2.97 | 5998 | 1 | 0 | 0 | 25 | 0.35
2021.04 | 3 | 세아 | 시멘트 | 49.07 | 29.81 | 7.83 | 1.94 | 3.44 | 6.36 | 1.55 | 3.18 | 5.45 | 2.91 | 5994 | 0 | 1 | 0 | 40 | 0.4
2023.01 | 6 | 세아 | 기포콘크리트 | 46.65 | 30.73 | 7.78 | 0.56 | 4.7 | 7.6 | 1.98 | 2.84 | 5.12 | 2.93 | 6152 | 1 | 0 | 0 | 25 | 0.35
2022.1 | 8 | 현대 | 시멘트 | 50.43 | 27.52 | 11.81 | 1.51 | 1.04 | 5.04 | 2.65 | 2.7 | 7.865 | 2.936 | 6104 | 0 | 0 | 1 | 40 | 0.5
2023.01 | 30 | 세아 | 시멘트 | 46.65 | 30.73 | 7.78 | 0.56 | 4.7 | 7.6 | 1.98 | 2.84 | 5.12 | 2.93 | 6152 | 1 | 0 | 0 | 25 | 0.35
2024.11 | 7 | 세아 | 시멘트 | 49.1 | 27.28 | 11.62 | 1.18 | 4.29 | 5.42 | 1.11 | 0.06 | 12.26 | 2.97 | 5.858 | 1 | 0 | 0 | 25 | 0.35
2023.07 | 23 | 현대 | 시멘트 | 51.03 | 27.48 | 11.34 | 1.68 | 1.28 | 5.16 | 2.03 | 2.8 | 8.877 | 2.954 | 6155 | 0 | 0 | 1 | 30 | 0.5
2024.06 | 12 | 현대 | 시멘트 | 49.11 | 25.67 | 9.04 | 5.37 | 0.46 | 6.52 | 3.83 | 4.3 | 7.526 | 3 | 5987 | 1 | 0 | 0 | 25 | 0.35
2024.11 | 9 | 세아 | 시멘트 | 49.1 | 27.28 | 11.62 | 1.18 | 4.29 | 5.42 | 1.11 | 0.94 | 12.26 | 2.97 | 5.858 | 1 | 0 | 0 | 25 | 0.35
2023.01 | 15 | 세아 | 시멘트 | 46.65 | 30.73 | 7.78 | 0.56 | 4.7 | 7.6 | 1.98 | 2.84 | 5.12 | 2.93 | 6152 | 1 | 0 | 0 | 25 | 0.35
2023.12 | 5 | 세아 | 시멘트 | 47.46 | 27.91 | 8.34 | 0.68 | 4.12 | 6.1 | 5.39 | 3.23 | 7.394 | 2.97 | 5998 | 1 | 0 | 0 | 25 | 0.35
2024.06 | 2 | 현대 | 시멘트 | 49.11 | 25.67 | 9.04 | 5.37 | 0.46 | 6.52 | 3.83 | 4.3 | 7.526 | 3 | 5987 | 1 | 0 | 0 | 25 | 0.35
2023.07 | 5 | 현대 | 시멘트 | 49.51 | 23.98 | 9.87 | 7.26 | 0.4 | 4.66 | 4.32 | 4.4 | 10.746 | 2.905 | 5953 | 0 | 1 | 0 | 30 | 0.4
2023.12 | 7 | 세아 | 시멘트 | 47.46 | 27.91 | 8.34 | 0.68 | 4.12 | 6.1 | 5.39 | 3.23 | 7.394 | 2.97 | 5998 | 1 | 0 | 0 | 25 | 0.35
2021.04 | 4 | 세아 | 시멘트 | 50.1 | 29.3 | 8.2 | 1.6 | 3.9 | 5.6 | 1.3 | 3.18 | 5.33 | 2.91 | 6045 | 1 | 0 | 0 | 25 | 0.35
2023.01 | 6 | 세아 | 기포콘크리트 | 46.65 | 30.73 | 7.78 | 0.56 | 4.7 | 7.6 | 1.98 | 2.84 | 5.12 | 2.93 | 6152 | 1 | 0 | 0 | 25 | 0.35
2023.12 | 2 | 세아 | 시멘트 | 47.46 | 27.91 | 8.34 | 0.68 | 4.12 | 6.1 | 5.39 | 3.23 | 7.394 | 2.97 | 5998 | 1 | 0 | 0 | 25 | 0.35
2023.01 | 2 | 세아 | 시멘트 | 46.65 | 30.73 | 7.78 | 0.56 | 4.7 | 7.6 | 1.98 | 2.84 | 5.12 | 2.93 | 6152 | 1 | 0 | 0 | 25 | 0.35
2021.04 | 1 | 세아 | 급결재 | 49.07 | 29.81 | 7.83 | 1.94 | 3.44 | 6.36 | 1.55 | 3.18 | 5.45 | 2.91 | 5994 | 0 | 0 | 0 | 0 | 0.6
2023.01 | 25 | 세아 | 시멘트 | 46.65 | 30.73 | 7.78 | 0.56 | 4.7 | 7.6 | 1.98 | 2.84 | 5.12 | 2.93 | 6152 | 1 | 0 | 0 | 25 | 0.35
2024.11 | 2 | 세아 | 시멘트 | 49.1 | 27.28 | 11.62 | 1.18 | 4.29 | 5.42 | 1.11 | 0.25 | 12.26 | 2.97 | 5.858 | 1 | 0 | 0 | 25 | 0.35
2023.07 | 24 | 현대 | 시멘트 | 51.03 | 27.48 | 11.34 | 1.68 | 1.28 | 5.16 | 2.03 | 2.8 | 8.877 | 2.954 | 6155 | 0 | 0 | 1 | 35 | 0.5
2023.01 | 46 | 세아 | 시멘트 | 46.65 | 30.73 | 7.78 | 0.56 | 4.7 | 7.6 | 1.98 | 2.84 | 5.12 | 2.93 | 6152 | 1 | 0 | 0 | 25 | 0.35
2021.04 | 3 | 세아 | 시멘트 | 50.1 | 29.3 | 8.2 | 1.6 | 3.9 | 5.6 | 1.3 | 3.18 | 5.33 | 2.91 | 6045 | 1 | 0 | 0 | 25 | 0.35
2023.01 | 18 | 세아 | 시멘트 | 46.65 | 30.73 | 7.78 | 0.56 | 4.7 | 7.6 | 1.98 | 2.84 | 5.12 | 2.93 | 6152 | 1 | 0 | 0 | 25 | 0.35
2023.07 | 25 | 현대 | 시멘트 | 51.03 | 27.48 | 11.34 | 1.68 | 1.28 | 5.16 | 2.03 | 2.8 | 8.877 | 2.954 | 6155 | 0 | 0 | 1 | 40 | 0.5
2021.04 | 6 | 세아 | 시멘트 | 50.1 | 29.3 | 8.2 | 1.6 | 3.9 | 5.6 | 1.3 | 3.18 | 5.33 | 2.91 | 6045 | 1 | 0 | 0 | 25 | 0.35
2023.12 | 14 | 세아 | 시멘트 | 47.46 | 27.91 | 8.34 | 0.68 | 4.12 | 6.1 | 5.39 | 3.23 | 7.394 | 2.97 | 5998 | 1 | 0 | 0 | 25 | 0.35
2023.07 | 4 | 현대 | 시멘트 | 51.03 | 27.48 | 11.34 | 1.68 | 1.28 | 5.16 | 2.03 | 2.8 | 8.877 | 2.954 | 6155 | 0 | 1 | 0 | 30 | 0.4
2023.12 | 11 | 세아 | 시멘트 | 47.46 | 27.91 | 8.34 | 0.68 | 4.12 | 6.1 | 5.39 | 3.23 | 7.394 | 2.97 | 5998 | 1 | 0 | 0 | 25 | 0.35
2021.04 | 3 | 세아 | 시멘트 | 50.1 | 29.3 | 8.2 | 1.6 | 3.9 | 5.6 | 1.3 | 3.18 | 5.33 | 2.91 | 6045 | 0 | 0 | 1 | 34 | 0.5
2022.1 | 4 | 현대 | 시멘트 | 50.43 | 27.52 | 11.81 | 1.51 | 1.04 | 5.04 | 2.65 | 2.7 | 9.854 | 2.936 | 5078 | 1 | 0 | 0 | 25 | 0.35
2024.12 | 2 | 현대 | 시멘트 | 46.7 | 31.2 | 11.2 | 3.18 | 0.573 | 4.04 | 3.107 | 4.5 | 9.274 | 3.02 | 7127 | 1 | 0 | 0 | 25 | 0.35
2021.04 | 9 | 세아 | 시멘트 | 49.07 | 29.81 | 7.83 | 1.94 | 3.44 | 6.36 | 1.55 | 3.18 | 5.45 | 2.91 | 5994 | 0 | 0 | 1 | 40 | 0.5
2023.01 | 7 | 세아 | 시멘트 | 46.65 | 30.73 | 7.78 | 0.56 | 4.7 | 7.6 | 1.98 | 2.84 | 5.12 | 2.93 | 6152 | 1 | 0 | 0 | 25 | 0.35
2021.04 | 1 | 세아 | 시멘트 | 50.1 | 29.3 | 8.2 | 1.6 | 3.9 | 5.6 | 1.3 | 3.18 | 5.33 | 2.91 | 6045 | 1 | 0 | 0 | 20 | 0.35
2021.04 | 3 | 세아 | 시멘트 | 50.1 | 29.3 | 8.2 | 1.6 | 3.9 | 5.6 | 1.3 | 3.18 | 5.33 | 2.91 | 6045 | 1 | 0 | 0 | 25 | 0.35
2021.04 | 4 | 세아 | 시멘트 | 50.1 | 29.3 | 8.2 | 1.6 | 3.9 | 5.6 | 1.3 | 3.18 | 5.33 | 2.91 | 6045 | 1 | 0 | 0 | 26 | 0.35
2024.05 | 5 | 현대 | 시멘트 | 49.7 | 19.2 | 9.97 | 11.8 | 0.9 | 3.4 | 5.03 | 4 | 8.762 | 3 | 6024 | 1 | 0 | 0 | 25 | 0.35
2023.12 | 13 | 세아 | 시멘트 | 47.46 | 27.91 | 8.34 | 0.68 | 4.12 | 6.1 | 5.39 | 3.23 | 7.394 | 2.97 | 5998 | 1 | 0 | 0 | 25 | 0.35
2023.1 | 2 | 현대 | 시멘트 | 49.2 | 29.7 | 8.94 | 4.06 | 0.57 | 3.73 | 3.8 | 2.3 | 7.682 | 3 | 6069 | 1 | 0 | 0 | 20 | 0.35
2024.05 | 6 | 현대 | 시멘트 | 49.7 | 19.2 | 9.97 | 11.8 | 0.9 | 3.4 | 5.03 | 4 | 8.762 | 3 | 6024 | 1 | 0 | 0 | 25 | 0.35
2023.12 | 10 | 세아 | 시멘트 | 47.46 | 27.91 | 8.34 | 0.68 | 4.12 | 6.1 | 5.39 | 3.23 | 7.394 | 2.97 | 5998 | 1 | 0 | 0 | 25 | 0.35
2023.11-2 | 2 | 현대 | 시멘트 | 49.7 | 28.5 | 9.68 | 4.87 | 0.555 | 2.95 | 3.745 | 4.9 | 7.841 | 2.9 | 6041 | 1 | 0 | 0 | 20 | 0.35
2023.01 | 16 | 세아 | 시멘트 | 46.65 | 30.73 | 7.78 | 0.56 | 4.7 | 7.6 | 1.98 | 2.84 | 5.12 | 2.93 | 6152 | 1 | 0 | 0 | 25 | 0.35
2023.12 | 7 | 세아 | 시멘트 | 47.46 | 27.91 | 8.34 | 0.68 | 4.12 | 6.1 | 5.39 | 3.23 | 7.394 | 2.97 | 5998 | 1 | 0 | 0 | 25 | 0.35
2024.06 | 3 | 현대 | 시멘트 | 49.11 | 25.67 | 9.04 | 5.37 | 0.46 | 6.52 | 3.83 | 4.3 | 7.526 | 3 | 5987 | 1 | 0 | 0 | 25 | 0.35
2024.11 | 1 | 세아 | 시멘트 | 49.1 | 27.28 | 11.62 | 1.18 | 4.29 | 5.42 | 1.11 | 3.36 | 12.26 | 2.97 | 5.858 | 1 | 0 | 0 | 25 | 0.35
2023.12 | 13 | 세아 | 시멘트 | 47.46 | 27.91 | 8.34 | 0.68 | 4.12 | 6.1 | 5.39 | 3.23 | 7.394 | 2.97 | 5998 | 1 | 0 | 0 | 25 | 0.35
2024.06 | 10 | 현대 | 시멘트 | 49.11 | 25.67 | 9.04 | 5.37 | 0.46 | 6.52 | 3.83 | 4.3 | 7.526 | 3 | 5987 | 1 | 0 | 0 | 25 | 0.35
2023.07 | 26 | 현대 | 시멘트 | 51.03 | 27.48 | 11.34 | 1.68 | 1.28 | 5.16 | 2.03 | 2.8 | 8.877 | 2.954 | 6155 | 0 | 0 | 1 | 45 | 0.5
2023.12 | 3 | 세아 | 시멘트 | 47.46 | 27.91 | 8.34 | 0.68 | 4.12 | 6.1 | 5.39 | 3.23 | 7.394 | 2.97 | 5998 | 1 | 0 | 0 | 25 | 0.35
2022.1 | 3 | 현대 | 시멘트 | 50.43 | 27.52 | 11.81 | 1.51 | 1.04 | 5.04 | 2.65 | 2.7 | 9.854 | 2.936 | 5078 | 0 | 0 | 1 | 30 | 0.5
2023.01 | 2 | 세아 | 시멘트 | 46.65 | 30.73 | 7.78 | 0.56 | 4.7 | 7.6 | 1.98 | 2.84 | 5.12 | 2.93 | 6152 | 1 | 0 | 0 | 25 | 0.35
2023.01 | 7 | 세아 | 기포콘크리트 | 46.65 | 30.73 | 7.78 | 0.56 | 4.7 | 7.6 | 1.98 | 2.84 | 5.12 | 2.93 | 6152 | 1 | 0 | 0 | 25 | 0.35
2023.12 | 1 | 세아 | 시멘트 | 47.46 | 27.91 | 8.34 | 0.68 | 4.12 | 6.1 | 5.39 | 3.23 | 7.394 | 2.97 | 5998 | 1 | 0 | 0 | 25 | 0.35
2022.1 | 3 | 현대 | 시멘트 | 51.65 | 28.93 | 11.68 | 0.96 | 0.64 | 3.14 | 3 | 4.2 | 8.221 | 2.941 | 6042 | 0 | 0 | 1 | 30 | 0.5
2023.07 | 5 | 현대 | 시멘트 | 51.03 | 27.48 | 11.34 | 1.68 | 1.28 | 5.16 | 2.03 | 2.8 | 8.877 | 2.954 | 6155 | 0 | 1 | 0 | 35 | 0.4
2023.12 | 3 | 세아 | 시멘트 | 47.46 | 27.91 | 8.34 | 0.68 | 4.12 | 6.1 | 5.39 | 3.23 | 7.394 | 2.97 | 5998 | 1 | 0 | 0 | 25 | 0.35
2023.07 | 11 | 현대 | 시멘트 | 51.03 | 27.48 | 11.34 | 1.68 | 1.28 | 5.16 | 2.03 | 2.8 | 8.877 | 2.954 | 6155 | 1 | 0 | 0 | 20 | 0.35
2023.07 | 20 | 현대 | 시멘트 | 49.51 | 23.98 | 9.87 | 7.26 | 0.4 | 4.66 | 4.32 | 4.4 | 10.746 | 2.905 | 5953 | 0 | 0 | 1 | 35 | 0.5
2023.12 | 2 | 세아 | 시멘트 | 47.46 | 27.91 | 8.34 | 0.68 | 4.12 | 6.1 | 5.39 | 3.23 | 7.394 | 2.97 | 5998 | 1 | 0 | 0 | 25 | 0.35
2023.01 | 1 | 세아 | 기포콘크리트 | 46.65 | 30.73 | 7.78 | 0.56 | 4.7 | 7.6 | 1.98 | 2.84 | 5.12 | 2.93 | 6152 | 1 | 0 | 0 | 25 | 0.35
2023.01 | 4 | 세아 | 기포콘크리트 | 46.65 | 30.73 | 7.78 | 0.56 | 4.7 | 7.6 | 1.98 | 2.84 | 5.12 | 2.93 | 6152 | 1 | 0 | 0 | 25 | 0.35
2023.07 | 13 | 현대 | 시멘트 | 49.51 | 23.98 | 9.87 | 7.26 | 0.4 | 4.66 | 4.32 | 4.4 | 10.746 | 2.905 | 5953 | 0 | 0 | 1 | 45 | 0.5
2024.06 | 3 | 현대 | 시멘트 | 49.11 | 25.67 | 9.04 | 5.37 | 0.46 | 6.52 | 3.83 | 4.3 | 7.526 | 3 | 5987 | 1 | 0 | 0 | 25 | 0.35
2024.05-2 | 5 | 현대 | 시멘트 | 51.9 | 25.07 | 11.46 | 3.37 | 0.48 | 4.03 | 3.69 | 4.1 | 8.241 | 3.2 | 6084 | 1 | 0 | 0 | 25 | 0.35
2023.12 | 4 | 세아 | 시멘트 | 47.46 | 27.91 | 8.34 | 0.68 | 4.12 | 6.1 | 5.39 | 3.23 | 7.394 | 2.97 | 5998 | 1 | 0 | 0 | 25 | 0.35
2024.12 | 1 | 현대 | 시멘트 | 46.7 | 31.2 | 11.2 | 3.18 | 0.573 | 4.04 | 3.107 | 4.5 | 9.274 | 3.02 | 7127 | 1 | 0 | 0 | 25 | 0.35
2021.04 | 5 | 세아 | 시멘트 | 50.1 | 29.3 | 8.2 | 1.6 | 3.9 | 5.6 | 1.3 | 3.18 | 5.33 | 2.91 | 6045 | 1 | 0 | 0 | 25 | 0.35
2023.01 | 33 | 세아 | 시멘트 | 46.65 | 30.73 | 7.78 | 0.56 | 4.7 | 7.6 | 1.98 | 2.84 | 5.12 | 2.93 | 6152 | 1 | 0 | 0 | 25 | 0.35
2023.07 | 7 | 현대 | 시멘트 | 51.03 | 27.48 | 11.34 | 1.68 | 1.28 | 5.16 | 2.03 | 2.8 | 8.877 | 2.954 | 6155 | 1 | 0 | 0 | 25 | 0.35
2023.07 | 9 | 현대 | 시멘트 | 51.03 | 27.48 | 11.34 | 1.68 | 1.28 | 5.16 | 2.03 | 2.8 | 8.877 | 2.954 | 6155 | 0 | 1 | 0 | 30 | 0.4
2023.07 | 10 | 현대 | 시멘트 | 51.03 | 27.48 | 11.34 | 1.68 | 1.28 | 5.16 | 2.03 | 2.8 | 8.877 | 2.954 | 6155 | 0 | 0 | 1 | 30 | 0.5
2022.1 | 7 | 현대 | 시멘트 | 51.65 | 28.93 | 11.68 | 0.96 | 0.64 | 3.14 | 3 | 4.2 | 9.723 | 2.941 | 5101 | 1 | 0 | 0 | 25 | 0.35
2023.12 | 1 | 세아 | 시멘트 | 47.46 | 27.91 | 8.34 | 0.68 | 4.12 | 6.1 | 5.39 | 3.23 | 7.394 | 2.97 | 5998 | 1 | 0 | 0 | 25 | 0.35
2023.01 | 1 | 세아 | 기포콘크리트 | 46.65 | 30.73 | 7.78 | 0.56 | 4.7 | 7.6 | 1.98 | 2.84 | 5.12 | 2.93 | 6152 | 1 | 0 | 0 | 25 | 0.35
2022.1 | 2 | 현대 | 시멘트 | 51.65 | 28.93 | 11.68 | 0.96 | 0.64 | 3.14 | 3 | 4.2 | 8.221 | 2.941 | 6042 | 0 | 0 | 1 | 20 | 0.5
2023.12 | 11 | 세아 | 시멘트 | 47.46 | 27.91 | 8.34 | 0.68 | 4.12 | 6.1 | 5.39 | 3.23 | 7.394 | 2.97 | 5998 | 1 | 0 | 0 | 25 | 0.35
2024.05-2 | 6 | 현대 | 시멘트 | 51.9 | 25.07 | 11.46 | 3.37 | 0.48 | 4.03 | 3.69 | 4.1 | 8.241 | 3.2 | 6084 | 1 | 0 | 0 | 25 | 0.35
2021.04 | 4 | 세아 | 시멘트 | 50.1 | 29.3 | 8.2 | 1.6 | 3.9 | 5.6 | 1.3 | 3.18 | 5.33 | 2.91 | 6045 | 1 | 0 | 0 | 25 | 0.35
2024.06 | 4 | 현대 | 시멘트 | 49.11 | 25.67 | 9.04 | 5.37 | 0.46 | 6.52 | 3.83 | 4.3 | 7.526 | 3 | 5987 | 1 | 0 | 0 | 25 | 0.35
2024.12 | 1 | 현대 | 시멘트 | 46.7 | 31.2 | 11.2 | 3.18 | 0.573 | 4.04 | 3.107 | 4.5 | 9.274 | 3.02 | 7127 | 1 | 0 | 0 | 25 | 0.35
2023.12 | 2 | 세아 | 시멘트 | 47.46 | 27.91 | 8.34 | 0.68 | 4.12 | 6.1 | 5.39 | 3.23 | 7.394 | 2.97 | 5998 | 1 | 0 | 0 | 25 | 0.35
2023.12 | 4 | 세아 | 시멘트 | 47.46 | 27.91 | 8.34 | 0.68 | 4.12 | 6.1 | 5.39 | 3.23 | 7.394 | 2.97 | 5998 | 1 | 0 | 0 | 25 | 0.35
2024.06 | 8 | 현대 | 시멘트 | 49.11 | 25.67 | 9.04 | 5.37 | 0.46 | 6.52 | 3.83 | 4.3 | 7.526 | 3 | 5987 | 1 | 0 | 0 | 25 | 0.35
2023.12 | 10 | 세아 | 시멘트 | 47.46 | 27.91 | 8.34 | 0.68 | 4.12 | 6.1 | 5.39 | 3.23 | 7.394 | 2.97 | 5998 | 1 | 0 | 0 | 25 | 0.35
2023.12 | 12 | 세아 | 시멘트 | 47.46 | 27.91 | 8.34 | 0.68 | 4.12 | 6.1 | 5.39 | 3.23 | 7.394 | 2.97 | 5998 | 1 | 0 | 0 | 25 | 0.35
2023.07 | 14 | 현대 | 시멘트 | 49.51 | 23.98 | 9.87 | 7.26 | 0.4 | 4.66 | 4.32 | 4.4 | 10.746 | 2.905 | 5953 | 1 | 0 | 0 | 35 | 0.35
2023.07 | 9 | 현대 | 시멘트 | 49.51 | 23.98 | 9.87 | 7.26 | 0.4 | 4.66 | 4.32 | 4.4 | 10.746 | 2.905 | 5953 | 0 | 1 | 0 | 30 | 0.4
2021.04 | 2 | 세아 | 시멘트 | 50.1 | 29.3 | 8.2 | 1.6 | 3.9 | 5.6 | 1.3 | 3.18 | 5.33 | 2.91 | 6045 | 1 | 0 | 0 | 25 | 0.35
2023.01 | 3 | 세아 | 시멘트 | 46.65 | 30.73 | 7.78 | 0.56 | 4.7 | 7.6 | 1.98 | 2.84 | 5.12 | 2.93 | 6152 | 1 | 0 | 0 | 25 | 0.35
2023.12 | 3 | 세아 | 시멘트 | 47.46 | 27.91 | 8.34 | 0.68 | 4.12 | 6.1 | 5.39 | 3.23 | 7.394 | 2.97 | 5998 | 1 | 0 | 0 | 25 | 0.35
2023.01 | 2 | 세아 | 시멘트 | 46.65 | 30.73 | 7.78 | 0.56 | 4.7 | 7.6 | 1.98 | 2.84 | 5.12 | 2.93 | 6152 | 1 | 0 | 0 | 25 | 0.35
2022.1 | 7 | 현대 | 시멘트 | 51.65 | 28.93 | 11.68 | 0.96 | 0.64 | 3.14 | 3 | 4.2 | 8.221 | 2.941 | 6042 | 0 | 0 | 1 | 30 | 0.5
2023.12 | 5 | 세아 | 시멘트 | 47.46 | 27.91 | 8.34 | 0.68 | 4.12 | 6.1 | 5.39 | 3.23 | 7.394 | 2.97 | 5998 | 1 | 0 | 0 | 25 | 0.35
2023.01 | 1 | 세아 | 시멘트 | 46.65 | 30.73 | 7.78 | 0.56 | 4.7 | 7.6 | 1.98 | 2.84 | 5.12 | 2.93 | 6152 | 1 | 0 | 0 | 25 | 0.35
2024.06 | 3 | 현대 | 시멘트 | 49.11 | 25.67 | 9.04 | 5.37 | 0.46 | 6.52 | 3.83 | 4.3 | 7.526 | 3 | 5987 | 1 | 0 | 0 | 25 | 0.35
2024.06 | 4 | 현대 | 시멘트 | 49.11 | 25.67 | 9.04 | 5.37 | 0.46 | 6.52 | 3.83 | 4.3 | 7.526 | 3 | 5987 | 1 | 0 | 0 | 25 | 0.35
2023.11 | 2 | 현대 | 시멘트 | 50.1 | 28.4 | 10 | 3.83 | 0.559 | 3.27 | 3.841 | 3.8 | 8.047 | 3 | 5940 | 1 | 0 | 0 | 20 | 0.35
2023.07 | 2 | 현대 | 시멘트 | 51.03 | 27.48 | 11.34 | 1.68 | 1.28 | 5.16 | 2.03 | 2.8 | 8.877 | 2.954 | 6155 | 0 | 1 | 0 | 20 | 0.4
2023.12 | 12 | 세아 | 시멘트 | 47.46 | 27.91 | 8.34 | 0.68 | 4.12 | 6.1 | 5.39 | 3.23 | 7.394 | 2.97 | 5998 | 1 | 0 | 0 | 25 | 0.35
2022.1 | 8 | 현대 | 시멘트 | 51.65 | 28.93 | 11.68 | 0.96 | 0.64 | 3.14 | 3 | 4.2 | 9.723 | 2.941 | 5101 | 1 | 0 | 0 | 25 | 0.35
2021.04 | 10 | 세아 | 시멘트 | 49.07 | 29.81 | 7.83 | 1.94 | 3.44 | 6.36 | 1.55 | 3.18 | 5.45 | 2.91 | 5994 | 0 | 0 | 1 | 40 | 0.5
2023.12 | 6 | 세아 | 시멘트 | 47.46 | 27.91 | 8.34 | 0.68 | 4.12 | 6.1 | 5.39 | 3.23 | 10.655 | 2.97 | 5998 | 1 | 0 | 0 | 25 | 0.35
2023.07 | 11 | 현대 | 시멘트 | 49.51 | 23.98 | 9.87 | 7.26 | 0.4 | 4.66 | 4.32 | 4.4 | 10.746 | 2.905 | 5953 | 1 | 0 | 0 | 20 | 0.35
2023.12 | 9 | 세아 | 시멘트 | 47.46 | 27.91 | 8.34 | 0.68 | 4.12 | 6.1 | 5.39 | 3.23 | 7.394 | 2.97 | 5998 | 1 | 0 | 0 | 25 | 0.35
2023.01 | 3 | 세아 | 기포콘크리트 | 46.65 | 30.73 | 7.78 | 0.56 | 4.7 | 7.6 | 1.98 | 2.84 | 5.12 | 2.93 | 6152 | 1 | 0 | 0 | 25 | 0.35
2023.07 | 9 | 현대 | 시멘트 | 51.03 | 27.48 | 11.34 | 1.68 | 1.28 | 5.16 | 2.03 | 2.8 | 8.877 | 2.954 | 6155 | 1 | 0 | 0 | 35 | 0.35
2023.1 | 4 | 현대 | 시멘트 | 49 | 30 | 12.7 | 1.54 | 0.05 | 3.87 | 2.84 | 1.5 | 7.745 | 2.8 | 6137 | 0 | 0 | 1 | 30 | 0.5
2023.01 | 45 | 세아 | 시멘트 | 46.65 | 30.73 | 7.78 | 0.56 | 4.7 | 7.6 | 1.98 | 2.84 | 5.12 | 2.93 | 6152 | 1 | 0 | 0 | 25 | 0.35
2023.07 | 6 | 현대 | 시멘트 | 49.51 | 23.98 | 9.87 | 7.26 | 0.4 | 4.66 | 4.32 | 4.4 | 10.746 | 2.905 | 5953 | 1 | 0 | 0 | 20 | 0.35
2024.06 | 3 | 현대 | 시멘트 | 49.11 | 25.67 | 9.04 | 5.37 | 0.46 | 6.52 | 3.83 | 4.3 | 7.526 | 3 | 5987 | 1 | 0 | 0 | 25 | 0.35
2023.07 | 8 | 현대 | 시멘트 | 49.51 | 23.98 | 9.87 | 7.26 | 0.4 | 4.66 | 4.32 | 4.4 | 10.746 | 2.905 | 5953 | 1 | 0 | 0 | 30 | 0.35
2023.07 | 11 | 현대 | 시멘트 | 51.03 | 27.48 | 11.34 | 1.68 | 1.28 | 5.16 | 2.03 | 2.8 | 8.877 | 2.954 | 6155 | 0 | 0 | 1 | 35 | 0.5
2023.12 | 10 | 세아 | 시멘트 | 47.46 | 27.91 | 8.34 | 0.68 | 4.12 | 6.1 | 5.39 | 3.23 | 7.394 | 2.97 | 5998 | 1 | 0 | 0 | 25 | 0.35
2023.12 | 2 | 세아 | 시멘트 | 47.46 | 27.91 | 8.34 | 0.68 | 4.12 | 6.1 | 5.39 | 3.23 | 7.394 | 2.97 | 5998 | 1 | 0 | 0 | 25 | 0.35
2024.06 | 7 | 현대 | 시멘트 | 49.11 | 25.67 | 9.04 | 5.37 | 0.46 | 6.52 | 3.83 | 4.3 | 7.526 | 3 | 5987 | 1 | 0 | 0 | 25 | 0.35
2024.11 | 1 | 세아 | 시멘트 | 49.1 | 27.28 | 11.62 | 1.18 | 4.29 | 5.42 | 1.11 | 3.36 | 12.26 | 2.97 | 5.858 | 1 | 0 | 0 | 25 | 0.35
2024.11 | 4 | 세아 | 시멘트 | 49.1 | 27.28 | 11.62 | 1.18 | 4.29 | 5.42 | 1.11 | 1.94 | 12.26 | 2.97 | 5.858 | 1 | 0 | 0 | 25 | 0.35
2022.1 | 5 | 현대 | 시멘트 | 51.65 | 28.93 | 11.68 | 0.96 | 0.64 | 3.14 | 3 | 4.2 | 9.723 | 2.941 | 5101 | 1 | 0 | 0 | 25 | 0.35
2023.12 | 12 | 세아 | 시멘트 | 47.46 | 27.91 | 8.34 | 0.68 | 4.12 | 6.1 | 5.39 | 3.23 | 7.394 | 2.97 | 5998 | 1 | 0 | 0 | 25 | 0.35
2024.06 | 3 | 현대 | 시멘트 | 49.11 | 25.67 | 9.04 | 5.37 | 0.46 | 6.52 | 3.83 | 4.3 | 7.526 | 3 | 5987 | 1 | 0 | 0 | 25 | 0.35
2022.1 | 11 | 현대 | 시멘트 | 50.43 | 27.52 | 11.81 | 1.51 | 1.04 | 5.04 | 2.65 | 2.7 | 7.865 | 2.936 | 6104 | 0 | 0 | 1 | 30 | 0.5
2023.11 | 3 | 현대 | 시멘트 | 51.2 | 29.8 | 12 | 0.55 | 1.44 | 3.43 | 1.58 | 3.1 | 7.214 | 2.8 | 6208 | 1 | 0 | 0 | 25 | 0.35
2023.01 | 1 | 세아 | 시멘트 | 46.65 | 30.73 | 7.78 | 0.56 | 4.7 | 7.6 | 1.98 | 2.84 | 5.12 | 2.93 | 6152 | 1 | 0 | 0 | 25 | 0.35
2023.07 | 5 | 현대 | 시멘트 | 49.51 | 23.98 | 9.87 | 7.26 | 0.4 | 4.66 | 4.32 | 4.4 | 10.746 | 2.905 | 5953 | 0 | 1 | 0 | 35 | 0.4
2024.06 | 2 | 현대 | 시멘트 | 49.11 | 25.67 | 9.04 | 5.37 | 0.46 | 6.52 | 3.83 | 4.3 | 7.526 | 3 | 5987 | 1 | 0 | 0 | 25 | 0.35
2023.01 | 47 | 세아 | 시멘트 | 46.65 | 30.73 | 7.78 | 0.56 | 4.7 | 7.6 | 1.98 | 2.84 | 5.12 | 2.93 | 6152 | 1 | 0 | 0 | 25 | 0.35
2023.07 | 15 | 현대 | 시멘트 | 49.51 | 23.98 | 9.87 | 7.26 | 0.4 | 4.66 | 4.32 | 4.4 | 10.746 | 2.905 | 5953 | 1 | 0 | 0 | 20 | 0.35
2022.1 | 11 | 현대 | 시멘트 | 50.43 | 27.52 | 11.81 | 1.51 | 1.04 | 5.04 | 2.65 | 2.7 | 7.865 | 2.936 | 6104 | 1 | 0 | 0 | 25 | 0.35
2023.01 | 6 | 세아 | 시멘트 | 46.65 | 30.73 | 7.78 | 0.56 | 4.7 | 7.6 | 1.98 | 2.84 | 5.12 | 2.93 | 6152 | 1 | 0 | 0 | 25 | 0.35
2023.01 | 50 | 세아 | 시멘트 | 46.65 | 30.73 | 7.78 | 0.56 | 4.7 | 7.6 | 1.98 | 2.84 | 5.12 | 2.93 | 6152 | 1 | 0 | 0 | 25 | 0.35
2024.11 | 11 | 세아 | 시멘트 | 49.1 | 27.28 | 11.62 | 1.18 | 4.29 | 5.42 | 1.11 | 3.36 | 12.26 | 2.97 | 5.858 | 1 | 0 | 0 | 25 | 0.35
2023.07 | 5 | 현대 | 시멘트 | 51.03 | 27.48 | 11.34 | 1.68 | 1.28 | 5.16 | 2.03 | 2.8 | 8.877 | 2.954 | 6155 | 0 | 1 | 0 | 30 | 0.4
2023.01 | 3 | 세아 | 시멘트 | 46.65 | 30.73 | 7.78 | 0.56 | 4.7 | 7.6 | 1.98 | 2.84 | 5.12 | 2.93 | 6152 | 1 | 0 | 0 | 25 | 0.35
2023.12 | 3 | 세아 | 시멘트 | 47.46 | 27.91 | 8.34 | 0.68 | 4.12 | 6.1 | 5.39 | 3.23 | 7.394 | 2.97 | 5998 | 1 | 0 | 0 | 25 | 0.35
2021.04 | 2 | 세아 | 시멘트 | 49.07 | 29.81 | 7.83 | 1.94 | 3.44 | 6.36 | 1.55 | 3.18 | 5.45 | 2.91 | 5994 | 1 | 0 | 0 | 25 | 0.35
2023.12 | 6 | 세아 | 시멘트 | 47.46 | 27.91 | 8.34 | 0.68 | 4.12 | 6.1 | 5.39 | 3.23 | 7.394 | 2.97 | 5998 | 1 | 0 | 0 | 25 | 0.35
2023.01 | 32 | 세아 | 시멘트 | 46.65 | 30.73 | 7.78 | 0.56 | 4.7 | 7.6 | 1.98 | 2.84 | 5.12 | 2.93 | 6152 | 1 | 0 | 0 | 25 | 0.35
2023.07 | 10 | 현대 | 시멘트 | 51.03 | 27.48 | 11.34 | 1.68 | 1.28 | 5.16 | 2.03 | 2.8 | 8.877 | 2.954 | 6155 | 0 | 1 | 0 | 35 | 0.4
2023.01 | 55 | 세아 | 시멘트 | 46.65 | 30.73 | 7.78 | 0.56 | 4.7 | 7.6 | 1.98 | 2.84 | 5.12 | 2.93 | 6152 | 1 | 0 | 0 | 25 | 0.35
2022.1 | 15 | 현대 | 시멘트 | 51.65 | 28.93 | 11.68 | 0.96 | 0.64 | 3.14 | 3 | 4.2 | 8.221 | 2.941 | 6042 | 1 | 0 | 0 | 25
2023.12 | 7 | 세아 | 시멘트 | 47.46 | 27.91 | 8.34 | 0.68 | 4.12 | 6.1 | 5.39 | 3.23 | 7.394 | 2.97 | 5998 | 1 | 0 | 0 | 25
2022.1 | 16 | 현대 | 시멘트 | 51.65 | 28.93 | 11.68 | 0.96 | 0.64 | 3.14 | 3 | 4.2 | 8.221 | 2.941 | 6042 | 1 | 0 | 0 | 25
2023.12 | 6 | 세아 | 시멘트 | 47.46 | 27.91 | 8.34 | 0.68 | 4.12 | 6.1 | 5.39 | 3.23 | 7.394 | 2.97 | 5998 | 1 | 0 | 0 | 25
2024.06 | 2 | 현대 | 시멘트 | 49.11 | 25.67 | 9.04 | 5.37 | 0.46 | 6.52 | 3.83 | 4.3 | 7.526 | 3 | 5987 | 1 | 0 | 0 | 25
2022.1 | 1 | 현대 | 시멘트 | 50.43 | 27.52 | 11.81 | 1.51 | 1.04 | 5.04 | 2.65 | 2.7 | 7.865 | 2.936 | 6104 | 1 | 0 | 0 | 35
2023.01 | 4 | 세아 | 시멘트 | 46.65 | 30.73 | 7.78 | 0.56 | 4.7 | 7.6 | 1.98 | 2.84 | 5.12 | 2.93 | 6152 | 1 | 0 | 0 | 25
2023.01 | 10 | 세아 | 시멘트 | 46.65 | 30.73 | 7.78 | 0.56 | 4.7 | 7.6 | 1.98 | 2.84 | 5.12 | 2.93 | 6152 | 1 | 0 | 0 | 25
2023.01 | 6 | 세아 | 시멘트 | 46.65 | 30.73 | 7.78 | 0.56 | 4.7 | 7.6 | 1.98 | 2.84 | 5.12 | 2.93 | 6152 | 1 | 0 | 0 | 25
2024.06 | 8 | 현대 | 시멘트 | 49.11 | 25.67 | 9.04 | 5.37 | 0.46 | 6.52 | 3.83 | 4.3 | 7.526 | 3 | 5987 | 1 | 0 | 0 | 25
2023.12 | 1 | 세아 | 시멘트 | 47.46 | 27.91 | 8.34 | 0.68 | 4.12 | 6.1 | 5.39 | 3.23 | 7.394 | 2.97 | 5998 | 1 | 0 | 0 |  | 0.35
2023.07 | 12 | 현대 | 시멘트 | 49.51 | 23.98 | 9.87 | 7.26 | 0.4 | 4.66 | 4.32 | 4.4 | 10.746 | 2.905 | 5953 | 0 | 0 | 1 |  | 0.5
2023.01 | 35 | 세아 | 시멘트 | 46.65 | 30.73 | 7.78 | 0.56 | 4.7 | 7.6 | 1.98 | 2.84 | 5.12 | 2.93 | 6152 | 1 | 0 | 0 |  | 0.35
2022.1 | 4 | 현대 | 시멘트 | 51.65 | 28.93 | 11.68 | 0.96 | 0.64 | 3.14 | 3 | 4.2 | 9.723 | 2.941 | 5101 | 0 | 0 | 1 |  | 0.5
2023.08 | 4 | 현대 | 시멘트 | 50.07 | 29.69 | 9.64 | 2.75 | 0.7 | 3.73 | 3.42 | 3.5 | 7.394 | 3.1 | 6286 | 0 | 0 | 1 |  | 0.5
2021.04 | 1 | 세아 | 급결재 | 49.07 | 29.81 | 7.83 | 1.94 | 3.44 | 6.36 | 1.55 | 3.18 | 5.45 | 2.91 | 5994 | 0 | 0 | 0 |  | 0.6
2024.06 | 4 | 현대 | 시멘트 | 49.11 | 25.67 | 9.04 | 5.37 | 0.46 | 6.52 | 3.83 | 4.3 | 7.526 | 3 | 5987 | 1 | 0 | 0 |  | 0.35
2024.06 | 7 | 현대 | 시멘트 | 49.11 | 25.67 | 9.04 | 5.37 | 0.46 | 6.52 | 3.83 | 4.3 | 7.526 | 3 | 5987 | 1 | 0 | 0 |  | 0.35
2023.12 | 14 | 세아 | 시멘트 | 47.46 | 27.91 | 8.34 | 0.68 | 4.12 | 6.1 | 5.39 | 3.23 | 7.394 | 2.97 | 5998 | 1 | 0 | 0 |  | 0.35
2023.07 | 4 | 현대 | 시멘트 | 49.51 | 23.98 | 9.87 | 7.26 | 0.4 | 4.66 | 4.32 | 4.4 | 10.746 | 2.905 | 5953 | 0 | 1 | 0 |  | 0.4
2023.01 | 36 | 세아 | 시멘트 | 46.65 | 30.73 | 7.78 | 0.56 | 4.7 | 7.6 | 1.98 | 2.84 | 5.12 | 2.93 | 6152 |  |  |  | 25 | 0.6
2022.1 | 2 | 현대 | 시멘트 | 50.43 | 27.52 | 11.81 | 1.51 | 1.04 | 5.04 | 2.65 | 2.7 | 9.854 | 2.936 | 5078 |  |  |  | 20 | 0.6
2023.12 | 9 | 세아 | 시멘트 | 47.46 | 27.91 | 8.34 | 0.68 | 4.12 | 6.1 | 5.39 | 3.23 | 7.394 | 2.97 | 5998 |  |  |  | 25 | 0.6
2023.07 | 19 | 현대 | 시멘트 | 49.51 | 23.98 | 9.87 | 7.26 | 0.4 | 4.66 | 4.32 | 4.4 | 10.746 | 2.905 | 5953 |  |  |  | 30 | 0.6
2023.12 | 21 | 세아 | 시멘트 | 47.46 | 27.91 | 8.34 | 0.68 | 4.12 | 6.1 | 5.39 | 3.23 | 7.394 | 2.97 | 5998 |  |  |  | 25 | 0.6
2023.12 | 2 | 세아 | 시멘트 | 47.46 | 27.91 | 8.34 | 0.68 | 4.12 | 6.1 | 5.39 | 3.23 | 10.655 | 2.97 | 5998 |  |  |  | 25 | 0.6
2023.12 | 12 | 세아 | 시멘트 | 47.46 | 27.91 | 8.34 | 0.68 | 4.12 | 6.1 | 5.39 | 3.23 | 10.655 | 2.97 | 5998 |  |  |  | 25 | 0.6
2024.04 | 6 | 현대 | 시멘트 | 53.4 | 25.21 | 10.87 | 3.19 | 0.53 | 3.7 | 3.1 | 4.2 | 9.452 | 3.1 | 5991 |  |  |  | 25 | 0.6
2021.04 | 1 | 세아 | 시멘트 | 49.07 | 29.81 | 7.83 | 1.94 | 3.44 | 6.36 | 1.55 | 3.18 | 5.45 | 2.91 | 5994 |  |  |  | 25 | 0.6
2024.11 | 1 | 세아 | 시멘트 | 49.1 | 27.28 | 11.62 | 1.18 | 4.29 | 5.42 | 1.11 | 3.36 | 12.26 | 2.97 | 5.858 |  |  |  | 25 | 0.6
2023.07 | 3 | 현대 | 시멘트 | 51.03 | 27.48 | 11.34 | 1.68 | 1.28 | 5.16 | 2.03 | 2.8 | 8.877 | 2.954 |  | 0 | 1 | 0 | 20 | 0.4
2023.01 | 3 | 세아 | 시멘트 | 46.65 | 30.73 | 7.78 | 0.56 | 4.7 | 7.6 | 1.98 | 2.84 | 5.12 | 2.93 |  | 1 | 0 | 0 | 25 | 0.35
2023.11 | 4 | 현대 | 시멘트 | 50.1 | 28.4 | 10 | 3.83 | 0.559 | 3.27 | 3.841 | 3.8 | 8.047 | 3 |  | 0 | 0 | 1 | 30 | 0.5
2023.01 | 38 | 세아 | 시멘트 | 46.65 | 30.73 | 7.78 | 0.56 | 4.7 | 7.6 | 1.98 | 2.84 | 5.12 | 2.93 |  | 1 | 0 | 0 | 25 | 0.35
2023.07 | 22 | 현대 | 시멘트 | 51.03 | 27.48 | 11.34 | 1.68 | 1.28 | 5.16 | 2.03 | 2.8 | 8.877 | 2.954 |  | 0 | 0 | 1 | 45 | 0.5
2024.04 | 4 | 현대 | 시멘트 | 53.4 | 25.21 | 10.87 | 3.19 | 0.53 | 3.7 | 3.1 | 4.2 | 9.452 | 3.1 |  | 1 | 0 | 0 | 25 | 0.35
2023.07 | 4 | 현대 | 시멘트 | 49.51 | 23.98 | 9.87 | 7.26 | 0.4 | 4.66 | 4.32 | 4.4 | 10.746 | 2.905 |  | 0 | 1 | 0 | 30 | 0.4
2023.01 | 48 | 세아 | 시멘트 | 46.65 | 30.73 | 7.78 | 0.56 | 4.7 | 7.6 | 1.98 | 2.84 | 5.12 | 2.93 |  | 1 | 0 | 0 | 25 | 0.35
2021.04 | 7 | 세아 | 시멘트 | 50.1 | 29.3 | 8.2 | 1.6 | 3.9 | 5.6 | 1.3 | 3.18 | 5.33 | 2.91 |  | 1 | 0 | 0 | 25 | 0.35
2023.01 | 9 | 세아 | 시멘트 | 46.65 | 30.73 | 7.78 | 0.56 | 4.7 | 7.6 | 1.98 | 2.84 | 5.12 | 2.93 |  | 1 | 0 | 0 | 25 | 0.35
2023.07 | 21 | 현대 | 시멘트 | 51.03 | 27.48 | 11.34 | 1.68 | 1.28 | 5.16 | 2.03 | 2.8 | 8.877 |  | 6155 | 0 | 0 | 1 | 40 | 0.5
2023.01 | 26 | 세아 | 시멘트 | 46.65 | 30.73 | 7.78 | 0.56 | 4.7 | 7.6 | 1.98 | 2.84 | 5.12 |  | 6152 | 1 | 0 | 0 | 25 | 0.35
2023.12 | 1 | 세아 | 시멘트 | 47.46 | 27.91 | 8.34 | 0.68 | 4.12 | 6.1 | 5.39 | 3.23 | 7.394 |  | 5998 | 1 | 0 | 0 | 25 | 0.35
2024.11 | 3 | 세아 | 시멘트 | 49.1 | 27.28 | 11.62 | 1.18 | 4.29 | 5.42 | 1.11 | 0.94 | 12.26 |  | 5.858 | 1 | 0 | 0 | 25 | 0.35
2023.12 | 6 | 세아 | 시멘트 | 47.46 | 27.91 | 8.34 | 0.68 | 4.12 | 6.1 | 5.39 | 3.23 | 7.394 |  | 5998 | 1 | 0 | 0 | 25 | 0.35
2023.08 | 4 | 현대 | 시멘트 | 49.21 | 29.58 | 11.44 | 1.1 | 1.99 | 4.75 | 1.93 | 3.2 | 7.842 |  | 6245 | 0 | 0 | 1 | 30 | 0.5
2023.07 | 16 | 현대 | 시멘트 | 49.51 | 23.98 | 9.87 | 7.26 | 0.4 | 4.66 | 4.32 | 4.4 | 10.746 |  | 5953 | 1 | 0 | 0 | 25 | 0.35
2023.01 | 3 | 세아 | 기포콘크리트 | 46.65 | 30.73 | 7.78 | 0.56 | 4.7 | 7.6 | 1.98 | 2.84 | 5.12 |  | 6152 | 1 | 0 | 0 | 25 | 0.35
2023.01 | 40 | 세아 | 시멘트 | 46.65 | 30.73 | 7.78 | 0.56 | 4.7 | 7.6 | 1.98 | 2.84 | 5.12 |  | 6152 | 1 | 0 | 0 | 25 | 0.35
2023.01 | 28 | 세아 | 시멘트 | 46.65 | 30.73 | 7.78 | 0.56 | 4.7 | 7.6 | 1.98 | 2.84 | 5.12 |  | 6152 | 1 | 0 | 0 | 25 | 0.35
2023.07 | 13 | 현대 | 시멘트 | 51.03 | 27.48 | 11.34 | 1.68 | 1.28 | 5.16 | 2.03 | 2.8 |  | 2.954 | 6155 | 1 | 0 | 0 | 30 | 0.35
2024.06 | 5 | 현대 | 시멘트 | 49.11 | 25.67 | 9.04 | 5.37 | 0.46 | 6.52 | 3.83 | 4.3 |  | 3 | 5987 | 1 | 0 | 0 | 25 | 0.35
2023.01 | 43 | 세아 | 시멘트 | 46.65 | 30.73 | 7.78 | 0.56 | 4.7 | 7.6 | 1.98 | 2.84 |  | 2.93 | 6152 | 1 | 0 | 0 | 25 | 0.35
2023.01 | 42 | 세아 | 시멘트 | 46.65 | 30.73 | 7.78 | 0.56 | 4.7 | 7.6 | 1.98 | 2.84 |  | 2.93 | 6152 | 1 | 0 | 0 | 25 | 0.35
2022.1 | 6 | 현대 | 시멘트 | 51.65 | 28.93 | 11.68 | 0.96 | 0.64 | 3.14 | 3 | 4.2 |  | 2.941 | 6042 | 0 | 0 | 1 | 20 | 0.5
2023.01 | 52 | 세아 | 시멘트 | 46.65 | 30.73 | 7.78 | 0.56 | 4.7 | 7.6 | 1.98 | 2.84 |  | 2.93 | 6152 | 1 | 0 | 0 | 25 | 0.35
2023.12 | 8 | 세아 | 시멘트 | 47.46 | 27.91 | 8.34 | 0.68 | 4.12 | 6.1 | 5.39 | 3.23 |  | 2.97 | 5998 | 1 | 0 | 0 | 25 | 0.35
2024.12 | 2 | 현대 | 시멘트 | 46.7 | 31.2 | 11.2 | 3.18 | 0.573 | 4.04 | 3.107 | 4.5 |  | 3.02 | 7127 | 1 | 0 | 0 | 25 | 0.35
2023.12 | 7 | 세아 | 시멘트 | 47.46 | 27.91 | 8.34 | 0.68 | 4.12 | 6.1 | 5.39 | 3.23 |  | 2.97 | 5998 | 1 | 0 | 0 | 25 | 0.35
2023.01 | 5 | 세아 | 시멘트 | 46.65 | 30.73 | 7.78 | 0.56 | 4.7 | 7.6 | 1.98 | 2.84 |  | 2.93 | 6152 | 1 | 0 | 0 | 25 | 0.35
2024.11 | 5 | 세아 | 시멘트 | 49.1 | 27.28 | 11.62 | 1.18 | 4.29 | 5.42 | 1.11 |  | 12.26 | 2.97 | 5.858 | 1 | 0 | 0 | 25 | 0.35
2023.07 | 10 | 현대 | 시멘트 | 49.51 | 23.98 | 9.87 | 7.26 | 0.4 | 4.66 | 4.32 |  | 10.746 | 2.905 | 5953 | 0 | 1 | 0 | 35 | 0.4
2021.04 | 7 | 세아 | 시멘트 | 49.07 | 29.81 | 7.83 | 1.94 | 3.44 | 6.36 | 1.55 |  | 5.45 | 2.91 | 5994 | 0 | 0 | 1 | 40 | 0.5
2023.09 | 4 | 현대 | 시멘트 | 43.95 | 24.07 | 10.81 | 3.19 | 0.74 | 9.05 | 8.19 |  | 7.556 | 3.3 | 6285 | 0 | 0 | 1 | 30 | 0.5
2023.01 | 17 | 세아 | 시멘트 | 46.65 | 30.73 | 7.78 | 0.56 | 4.7 | 7.6 | 1.98 |  | 5.12 | 2.93 | 6152 | 1 | 0 | 0 | 25 | 0.35
2021.04 | 4 | 세아 | 시멘트 | 49.07 | 29.81 | 7.83 | 1.94 | 3.44 | 6.36 | 1.55 |  | 5.45 | 2.91 | 5994 | 1 | 0 | 0 | 25 | 0.35
2022.1 | 8 | 현대 | 시멘트 | 51.65 | 28.93 | 11.68 | 0.96 | 0.64 | 3.14 | 3 |  | 8.221 | 2.941 | 6042 | 0 | 0 | 1 | 40 | 0.5
2024.06 | 2 | 현대 | 시멘트 | 49.11 | 25.67 | 9.04 | 5.37 | 0.46 | 6.52 | 3.83 |  | 7.526 | 3 | 5987 | 1 | 0 | 0 | 25 | 0.35
2021.04 | 2 | 세아 | 시멘트 | 49.07 | 29.81 | 7.83 | 1.94 | 3.44 | 6.36 | 1.55 |  | 5.45 | 2.91 | 5994 | 1 | 0 | 0 | 25 | 0.35
2023.12 | 16 | 세아 | 시멘트 | 47.46 | 27.91 | 8.34 | 0.68 | 4.12 | 6.1 | 5.39 |  | 7.394 | 2.97 | 5998 | 1 | 0 | 0 | 25 | 0.35

## 1d-cnn (2)
RMth | No | Class1 | Class2 | CaO | Al2O3 | SiO2 | Fe2O3 | SO3 | MgO | etc | FM | MeanV | Density | Blain | HG | AG | DG | Gyp_per | WC_per
2023.08 | 2 | 현대 | 시멘트 | 50.07 | 29.69 | 9.64 | 2.75 | 0.7 | 3.73 | 3.42 | 3.5 | 7.394 | 3.1 | 6286 | 1 | 0 | 0 | 20 | 0.35
2023.01 | 1 | 세아 | 시멘트 | 46.65 | 30.73 | 7.78 | 0.56 | 4.7 | 7.6 | 1.98 | 2.84 | 5.12 | 2.93 | 6152 | 1 | 0 | 0 | 25 | 0.35
2023.01 | 2 | 세아 | 기포콘크리트 | 46.65 | 30.73 | 7.78 | 0.56 | 4.7 | 7.6 | 1.98 | 2.84 | 5.12 | 2.93 | 6152 | 1 | 0 | 0 | 25 | 0.35
2023.01 | 5 | 세아 | 기포콘크리트 | 46.65 | 30.73 | 7.78 | 0.56 | 4.7 | 7.6 | 1.98 | 2.84 | 5.12 | 2.93 | 6152 | 1 | 0 | 0 | 25 | 0.35
2021.04 | 3 | 세아 | 시멘트 | 49.07 | 29.81 | 7.83 | 1.94 | 3.44 | 6.36 | 1.55 | 3.18 | 5.45 | 2.91 | 5994 | 1 | 0 | 0 | 25 | 0.35
2023.12 | 8 | 세아 | 시멘트 | 47.46 | 27.91 | 8.34 | 0.68 | 4.12 | 6.1 | 5.39 | 3.23 | 7.394 | 2.97 | 5998 | 1 | 0 | 0 | 25 | 0.35
2023.07 | 13 | 현대 | 시멘트 | 49.51 | 23.98 | 9.87 | 7.26 | 0.4 | 4.66 | 4.32 | 4.4 | 10.746 | 2.905 | 5953 | 1 | 0 | 0 | 30 | 0.35
2023.07 | 7 | 현대 | 시멘트 | 51.03 | 27.48 | 11.34 | 1.68 | 1.28 | 5.16 | 2.03 | 2.8 | 8.877 | 2.954 | 6155 | 0 | 1 | 0 | 20 | 0.4
2024.06 | 1 | 현대 | 시멘트 | 49.11 | 25.67 | 9.04 | 5.37 | 0.46 | 6.52 | 3.83 | 4.3 | 7.526 | 3 | 5987 | 1 | 0 | 0 | 25 | 0.35
2023.12 | 21 | 세아 | 시멘트 | 47.46 | 27.91 | 8.34 | 0.68 | 4.12 | 6.1 | 5.39 | 3.23 | 10.655 | 2.97 | 5998 | 1 | 0 | 0 | 25 | 0.35
2023.01 | 34 | 세아 | 시멘트 | 46.65 | 30.73 | 7.78 | 0.56 | 4.7 | 7.6 | 1.98 | 2.84 | 5.12 | 2.93 | 6152 | 1 | 0 | 0 | 25 | 0.35
2023.12 | 7 | 세아 | 시멘트 | 47.46 | 27.91 | 8.34 | 0.68 | 4.12 | 6.1 | 5.39 | 3.23 | 7.394 | 2.97 | 5998 | 1 | 0 | 0 | 25 | 0.35
2023.12 | 8 | 세아 | 시멘트 | 47.46 | 27.91 | 8.34 | 0.68 | 4.12 | 6.1 | 5.39 | 3.23 | 7.394 | 2.97 | 5998 | 1 | 0 | 0 | 25 | 0.35
2023.07 | 12 | 현대 | 시멘트 | 51.03 | 27.48 | 11.34 | 1.68 | 1.28 | 5.16 | 2.03 | 2.8 | 8.877 | 2.954 | 6155 | 0 | 0 | 1 | 40 | 0.5
2023.12 | 7 | 세아 | 시멘트 | 47.46 | 27.91 | 8.34 | 0.68 | 4.12 | 6.1 | 5.39 | 3.23 | 7.394 | 2.97 | 5998 | 1 | 0 | 0 | 25 | 0.35
2022.1 | 3 | 현대 | 시멘트 | 50.43 | 27.52 | 11.81 | 1.51 | 1.04 | 5.04 | 2.65 | 2.7 | 9.854 | 2.936 | 5078 | 0 | 0 | 1 | 30 | 0.5
2023.01 | 11 | 세아 | 시멘트 | 46.65 | 30.73 | 7.78 | 0.56 | 4.7 | 7.6 | 1.98 | 2.84 | 5.12 | 2.93 | 6152 | 1 | 0 | 0 | 25 | 0.35
2023.01 | 4 | 세아 | 시멘트 | 46.65 | 30.73 | 7.78 | 0.56 | 4.7 | 7.6 | 1.98 | 2.84 | 5.12 | 2.93 | 6152 | 1 | 0 | 0 | 25 | 0.35
2024.11 | 6 | 세아 | 시멘트 | 49.1 | 27.28 | 11.62 | 1.18 | 4.29 | 5.42 | 1.11 | 3.36 | 12.26 | 2.97 | 5.858 | 1 | 0 | 0 | 25 | 0.35
2023.01 | 14 | 세아 | 시멘트 | 46.65 | 30.73 | 7.78 | 0.56 | 4.7 | 7.6 | 1.98 | 2.84 | 5.12 | 2.93 | 6152 | 1 | 0 | 0 | 25 | 0.35
2023.12 | 4 | 세아 | 시멘트 | 47.46 | 27.91 | 8.34 | 0.68 | 4.12 | 6.1 | 5.39 | 3.23 | 7.394 | 2.97 | 5998 | 1 | 0 | 0 | 25 | 0.35
2024.11 | 10 | 세아 | 시멘트 | 49.1 | 27.28 | 11.62 | 1.18 | 4.29 | 5.42 | 1.11 | 1.94 | 12.26 | 2.97 | 5.858 | 1 | 0 | 0 | 25 | 0.35
2024.06 | 9 | 현대 | 시멘트 | 49.11 | 25.67 | 9.04 | 5.37 | 0.46 | 6.52 | 3.83 | 4.3 | 7.526 | 3 | 5987 | 1 | 0 | 0 | 25 | 0.35
2023.12 | 14 | 세아 | 시멘트 | 47.46 | 27.91 | 8.34 | 0.68 | 4.12 | 6.1 | 5.39 | 3.23 | 7.394 | 2.97 | 5998 | 1 | 0 | 0 | 25 | 0.35
2023.12 | 15 | 세아 | 시멘트 | 47.46 | 27.91 | 8.34 | 0.68 | 4.12 | 6.1 | 5.39 | 3.23 | 7.394 | 2.97 | 5998 | 1 | 0 | 0 | 25 | 0.35
2023.01 | 56 | 세아 | 시멘트 | 46.65 | 30.73 | 7.78 | 0.56 | 4.7 | 7.6 | 1.98 | 2.84 | 5.12 | 2.93 | 6152 | 1 | 0 | 0 | 25 | 0.35
2023.09 | 2 | 현대 | 시멘트 | 43.95 | 24.07 | 10.81 | 3.19 | 0.74 | 9.05 | 8.19 | 4.4 | 7.556 | 3.3 | 6285 | 1 | 0 | 0 | 20 | 0.35
2023.07 | 18 | 현대 | 시멘트 | 49.51 | 23.98 | 9.87 | 7.26 | 0.4 | 4.66 | 4.32 | 4.4 | 10.746 | 2.905 | 5953 | 1 | 0 | 0 | 35 | 0.35
2023.01 | 24 | 세아 | 시멘트 | 46.65 | 30.73 | 7.78 | 0.56 | 4.7 | 7.6 | 1.98 | 2.84 | 5.12 | 2.93 | 6152 | 1 | 0 | 0 | 25 | 0.35
2023.01 | 8 | 세아 | 시멘트 | 46.65 | 30.73 | 7.78 | 0.56 | 4.7 | 7.6 | 1.98 | 2.84 | 5.12 | 2.93 | 6152 | 1 | 0 | 0 | 25 | 0.35
2023.01 | 8 | 세아 | 기포콘크리트 | 46.65 | 30.73 | 7.78 | 0.56 | 4.7 | 7.6 | 1.98 | 2.84 | 5.12 | 2.93 | 6152 | 1 | 0 | 0 | 25 | 0.35
2023.12 | 3 | 세아 | 시멘트 | 47.46 | 27.91 | 8.34 | 0.68 | 4.12 | 6.1 | 5.39 | 3.23 | 7.394 | 2.97 | 5998 | 1 | 0 | 0 | 25 | 0.35
2022.1 | 2 | 현대 | 시멘트 | 51.65 | 28.93 | 11.68 | 0.96 | 0.64 | 3.14 | 3 | 4.2 | 9.723 | 2.941 | 5101 | 0 | 0 | 1 | 20 | 0.5
2024.11 | 7 | 세아 | 시멘트 | 49.1 | 27.28 | 11.62 | 1.18 | 4.29 | 5.42 | 1.11 | 3.36 | 12.26 | 2.97 | 5.858 | 1 | 0 | 0 | 25 | 0.35
2023.12 | 4 | 세아 | 시멘트 | 47.46 | 27.91 | 8.34 | 0.68 | 4.12 | 6.1 | 5.39 | 3.23 | 7.394 | 2.97 | 5998 | 1 | 0 | 0 | 25 | 0.35
2023.11-2 | 3 | 현대 | 시멘트 | 49.7 | 28.5 | 9.68 | 4.87 | 0.555 | 2.95 | 3.745 | 4.9 | 7.841 | 2.9 | 6041 | 1 | 0 | 0 | 25 | 0.35
2023.12 | 4 | 세아 | 시멘트 | 47.46 | 27.91 | 8.34 | 0.68 | 4.12 | 6.1 | 5.39 | 3.23 | 7.394 | 2.97 | 5998 | 1 | 0 | 0 | 25 | 0.35
2021.04 | 2 | 세아 | 시멘트 | 50.1 | 29.3 | 8.2 | 1.6 | 3.9 | 5.6 | 1.3 | 3.18 | 5.33 | 2.91 | 6045 | 1 | 0 | 0 | 25 | 0.35
2024.06 | 1 | 현대 | 시멘트 | 49.11 | 25.67 | 9.04 | 5.37 | 0.46 | 6.52 | 3.83 | 4.3 | 7.526 | 3 | 5987 | 1 | 0 | 0 | 25 | 0.35
2023.01 | 3 | 세아 | 기포콘크리트 | 46.65 | 30.73 | 7.78 | 0.56 | 4.7 | 7.6 | 1.98 | 2.84 | 5.12 | 2.93 | 6152 | 1 | 0 | 0 | 25 | 0.35
2023.12 | 5 | 세아 | 시멘트 | 47.46 | 27.91 | 8.34 | 0.68 | 4.12 | 6.1 | 5.39 | 3.23 | 7.394 | 2.97 | 5998 | 1 | 0 | 0 | 25 | 0.35
2023.11 | 2 | 현대 | 시멘트 | 51.2 | 29.8 | 12 | 0.55 | 1.44 | 3.43 | 1.58 | 3.1 | 7.214 | 2.8 | 6208 | 1 | 0 | 0 | 20 | 0.35
2023.12 | 15 | 세아 | 시멘트 | 47.46 | 27.91 | 8.34 | 0.68 | 4.12 | 6.1 | 5.39 | 3.23 | 7.394 | 2.97 | 5998 | 1 | 0 | 0 | 25 | 0.35
2023.12 | 18 | 세아 | 시멘트 | 47.46 | 27.91 | 8.34 | 0.68 | 4.12 | 6.1 | 5.39 | 3.23 | 7.394 | 2.97 | 5998 | 1 | 0 | 0 | 25 | 0.35
2023.12 | 14 | 세아 | 시멘트 | 47.46 | 27.91 | 8.34 | 0.68 | 4.12 | 6.1 | 5.39 | 3.23 | 7.394 | 2.97 | 5998 | 1 | 0 | 0 | 25 | 0.35
2023.01 | 39 | 세아 | 시멘트 | 46.65 | 30.73 | 7.78 | 0.56 | 4.7 | 7.6 | 1.98 | 2.84 | 5.12 | 2.93 | 6152 | 1 | 0 | 0 | 25 | 0.35
2021.04 | 4 | 세아 | 시멘트 | 49.07 | 29.81 | 7.83 | 1.94 | 3.44 | 6.36 | 1.55 | 3.18 | 5.45 | 2.91 | 5994 | 1 | 0 | 0 | 25 | 0.35
2023.12 | 16 | 세아 | 시멘트 | 47.46 | 27.91 | 8.34 | 0.68 | 4.12 | 6.1 | 5.39 | 3.23 | 10.655 | 2.97 | 5998 | 1 | 0 | 0 | 25 | 0.35
2021.04 | 1 | 세아 | 시멘트 | 49.07 | 29.81 | 7.83 | 1.94 | 3.44 | 6.36 | 1.55 | 3.18 | 5.45 | 2.91 | 5994 | 1 | 0 | 0 | 25 | 0.35
2023.01 | 27 | 세아 | 시멘트 | 46.65 | 30.73 | 7.78 | 0.56 | 4.7 | 7.6 | 1.98 | 2.84 | 5.12 | 2.93 | 6152 | 1 | 0 | 0 | 25 | 0.35
2024.11 | 10 | 세아 | 시멘트 | 49.1 | 27.28 | 11.62 | 1.18 | 4.29 | 5.42 | 1.11 | 3.36 | 12.26 | 2.97 | 5.858 | 1 | 0 | 0 | 25 | 0.35
2023.01 | 51 | 세아 | 시멘트 | 46.65 | 30.73 | 7.78 | 0.56 | 4.7 | 7.6 | 1.98 | 2.84 | 5.12 | 2.93 | 6152 | 1 | 0 | 0 | 25 | 0.35
2021.04 | 2 | 세아 | 시멘트 | 50.1 | 29.3 | 8.2 | 1.6 | 3.9 | 5.6 | 1.3 | 3.18 | 5.33 | 2.91 | 6045 | 0 | 0 | 1 | 32 | 0.5
2023.12 | 5 | 세아 | 시멘트 | 47.46 | 27.91 | 8.34 | 0.68 | 4.12 | 6.1 | 5.39 | 3.23 | 7.394 | 2.97 | 5998 | 1 | 0 | 0 | 25 | 0.35
2021.04 | 1 | 세아 | 시멘트 | 50.1 | 29.3 | 8.2 | 1.6 | 3.9 | 5.6 | 1.3 | 3.18 | 5.33 | 2.91 | 6045 | 0 | 0 | 1 | 30 | 0.5
2021.04 | 3 | 세아 | 시멘트 | 49.07 | 29.81 | 7.83 | 1.94 | 3.44 | 6.36 | 1.55 | 3.18 | 5.45 | 2.91 | 5994 | 1 | 0 | 0 | 25 | 0.35
2021.04 | 5 | 세아 | 시멘트 | 50.1 | 29.3 | 8.2 | 1.6 | 3.9 | 5.6 | 1.3 | 3.18 | 5.33 | 2.91 | 6045 | 1 | 0 | 0 | 25 | 0.35
2023.08 | 2 | 현대 | 시멘트 | 49.21 | 29.58 | 11.44 | 1.1 | 1.99 | 4.75 | 1.93 | 3.2 | 7.842 | 2.9 | 6245 | 1 | 0 | 0 | 20 | 0.35
2023.07 | 25 | 현대 | 시멘트 | 49.51 | 23.98 | 9.87 | 7.26 | 0.4 | 4.66 | 4.32 | 4.4 | 10.746 | 2.905 | 5953 | 0 | 0 | 1 | 40 | 0.5
2023.12 | 6 | 세아 | 시멘트 | 47.46 | 27.91 | 8.34 | 0.68 | 4.12 | 6.1 | 5.39 | 3.23 | 7.394 | 2.97 | 5998 | 1 | 0 | 0 | 25 | 0.35
2022.1 | 7 | 현대 | 시멘트 | 50.43 | 27.52 | 11.81 | 1.51 | 1.04 | 5.04 | 2.65 | 2.7 | 7.865 | 2.936 | 6104 | 0 | 0 | 1 | 30 | 0.5
2021.04 | 5 | 세아 | 시멘트 | 50.1 | 29.3 | 8.2 | 1.6 | 3.9 | 5.6 | 1.3 | 3.18 | 5.33 | 2.91 | 6045 | 0 | 0 | 1 | 38 | 0.5
2023.07 | 8 | 현대 | 시멘트 | 51.03 | 27.48 | 11.34 | 1.68 | 1.28 | 5.16 | 2.03 | 2.8 | 8.877 | 2.954 | 6155 | 0 | 1 | 0 | 25 | 0.4
2022.1 | 5 | 현대 | 시멘트 | 50.43 | 27.52 | 11.81 | 1.51 | 1.04 | 5.04 | 2.65 | 2.7 | 9.854 | 2.936 | 5078 | 1 | 0 | 0 | 25 | 0.35
2023.01 | 2 | 세아 | 시멘트 | 46.65 | 30.73 | 7.78 | 0.56 | 4.7 | 7.6 | 1.98 | 2.84 | 5.12 | 2.93 | 6152 | 1 | 0 | 0 | 25 | 0.35
2023.07 | 7 | 현대 | 시멘트 | 49.51 | 23.98 | 9.87 | 7.26 | 0.4 | 4.66 | 4.32 | 4.4 | 10.746 | 2.905 | 5953 | 0 | 1 | 0 | 20 | 0.4
2023.07 | 26 | 현대 | 시멘트 | 49.51 | 23.98 | 9.87 | 7.26 | 0.4 | 4.66 | 4.32 | 4.4 | 10.746 | 2.905 | 5953 | 0 | 0 | 1 | 45 | 0.5
2023.01 | 54 | 세아 | 시멘트 | 46.65 | 30.73 | 7.78 | 0.56 | 4.7 | 7.6 | 1.98 | 2.84 | 5.12 | 2.93 | 6152 | 1 | 0 | 0 | 25 | 0.35
2024.06 | 3 | 현대 | 시멘트 | 49.11 | 25.67 | 9.04 | 5.37 | 0.46 | 6.52 | 3.83 | 4.3 | 7.526 | 3 | 5987 | 1 | 0 | 0 | 25 | 0.35
2023.12 | 17 | 세아 | 시멘트 | 47.46 | 27.91 | 8.34 | 0.68 | 4.12 | 6.1 | 5.39 | 3.23 | 7.394 | 2.97 | 5998 | 1 | 0 | 0 | 25 | 0.35
2023.01 | 44 | 세아 | 시멘트 | 46.65 | 30.73 | 7.78 | 0.56 | 4.7 | 7.6 | 1.98 | 2.84 | 5.12 | 2.93 | 6152 | 1 | 0 | 0 | 25 | 0.35
2024.11 | 6 | 세아 | 시멘트 | 49.1 | 27.28 | 11.62 | 1.18 | 4.29 | 5.42 | 1.11 | 3.36 | 12.26 | 2.97 | 5.858 | 1 | 0 | 0 | 25 | 0.35
2024.06 | 4 | 현대 | 시멘트 | 49.11 | 25.67 | 9.04 | 5.37 | 0.46 | 6.52 | 3.83 | 4.3 | 7.526 | 3 | 5987 | 1 | 0 | 0 | 25 | 0.35
2023.12 | 11 | 세아 | 시멘트 | 47.46 | 27.91 | 8.34 | 0.68 | 4.12 | 6.1 | 5.39 | 3.23 | 10.655 | 2.97 | 5998 | 1 | 0 | 0 | 25 | 0.35
2021.04 | 6 | 세아 | 시멘트 | 50.1 | 29.3 | 8.2 | 1.6 | 3.9 | 5.6 | 1.3 | 3.18 | 5.33 | 2.91 | 6045 | 0 | 0 | 1 | 40 | 0.5
2022.1 | 3 | 현대 | 시멘트 | 51.65 | 28.93 | 11.68 | 0.96 | 0.64 | 3.14 | 3 | 4.2 | 9.723 | 2.941 | 5101 | 0 | 0 | 1 | 30 | 0.5
2024.11 | 1 | 세아 | 시멘트 | 49.1 | 27.28 | 11.62 | 1.18 | 4.29 | 5.42 | 1.11 | 3.36 | 12.26 | 2.97 | 5.858 | 1 | 0 | 0 | 25 | 0.35
2023.07 | 15 | 현대 | 시멘트 | 51.03 | 27.48 | 11.34 | 1.68 | 1.28 | 5.16 | 2.03 | 2.8 | 8.877 | 2.954 | 6155 | 1 | 0 | 0 | 20 | 0.35
2024.06 | 1 | 현대 | 시멘트 | 49.11 | 25.67 | 9.04 | 5.37 | 0.46 | 6.52 | 3.83 | 4.3 | 7.526 | 3 | 5987 | 1 | 0 | 0 | 25 | 0.35
2024.11 | 8 | 세아 | 시멘트 | 49.1 | 27.28 | 11.62 | 1.18 | 4.29 | 5.42 | 1.11 | 0.25 | 12.26 | 2.97 | 5.858 | 1 | 0 | 0 | 25 | 0.35
2023.12 | 4 | 세아 | 시멘트 | 47.46 | 27.91 | 8.34 | 0.68 | 4.12 | 6.1 | 5.39 | 3.23 | 7.394 | 2.97 | 5998 | 1 | 0 | 0 | 25 | 0.35
2024.06 | 1 | 현대 | 시멘트 | 49.11 | 25.67 | 9.04 | 5.37 | 0.46 | 6.52 | 3.83 | 4.3 | 7.526 | 3 | 5987 | 1 | 0 | 0 | 25 | 0.35
2024.06 | 5 | 현대 | 시멘트 | 49.11 | 25.67 | 9.04 | 5.37 | 0.46 | 6.52 | 3.83 | 4.3 | 7.526 | 3 | 5987 | 1 | 0 | 0 | 25 | 0.35
2023.12 | 8 | 세아 | 시멘트 | 47.46 | 27.91 | 8.34 | 0.68 | 4.12 | 6.1 | 5.39 | 3.23 | 7.394 | 2.97 | 5998 | 1 | 0 | 0 | 25 | 0.35
2024.04 | 5 | 현대 | 시멘트 | 53.4 | 25.21 | 10.87 | 3.19 | 0.53 | 3.7 | 3.1 | 4.2 | 9.452 | 3.1 | 5991 | 1 | 0 | 0 | 25 | 0.35
2023.01 | 1 | 세아 | 기포콘크리트 | 46.65 | 30.73 | 7.78 | 0.56 | 4.7 | 7.6 | 1.98 | 2.84 | 5.12 | 2.93 | 6152 | 1 | 0 | 0 | 25 | 0.35
2022.1 | 16 | 현대 | 시멘트 | 50.43 | 27.52 | 11.81 | 1.51 | 1.04 | 5.04 | 2.65 | 2.7 | 7.865 | 2.936 | 6104 | 0 | 0 | 1 | 40 | 0.5
2021.04 | 6 | 세아 | 시멘트 | 49.07 | 29.81 | 7.83 | 1.94 | 3.44 | 6.36 | 1.55 | 3.18 | 5.45 | 2.91 | 5994 | 0 | 0 | 1 | 40 | 0.5
2023.12 | 8 | 세아 | 시멘트 | 47.46 | 27.91 | 8.34 | 0.68 | 4.12 | 6.1 | 5.39 | 3.23 | 7.394 | 2.97 | 5998 | 1 | 0 | 0 | 25 | 0.35
2023.1 | 2 | 현대 | 시멘트 | 49 | 30 | 12.7 | 1.54 | 0.05 | 3.87 | 2.84 | 1.5 | 7.745 | 2.8 | 6137 | 1 | 0 | 0 | 20 | 0.35
2023.01 | 12 | 세아 | 시멘트 | 46.65 | 30.73 | 7.78 | 0.56 | 4.7 | 7.6 | 1.98 | 2.84 | 5.12 | 2.93 | 6152 | 1 | 0 | 0 | 25 | 0.35
2023.12 | 3 | 세아 | 시멘트 | 47.46 | 27.91 | 8.34 | 0.68 | 4.12 | 6.1 | 5.39 | 3.23 | 7.394 | 2.97 | 5998 | 1 | 0 | 0 | 25 | 0.35
2023.01 | 20 | 세아 | 시멘트 | 46.65 | 30.73 | 7.78 | 0.56 | 4.7 | 7.6 | 1.98 | 2.84 | 5.12 | 2.93 | 6152 | 1 | 0 | 0 | 25 | 0.35
2023.01 | 2 | 세아 | 기포콘크리트 | 46.65 | 30.73 | 7.78 | 0.56 | 4.7 | 7.6 | 1.98 | 2.84 | 5.12 | 2.93 | 6152 | 1 | 0 | 0 | 25 | 0.35
2023.01 | 49 | 세아 | 시멘트 | 46.65 | 30.73 | 7.78 | 0.56 | 4.7 | 7.6 | 1.98 | 2.84 | 5.12 | 2.93 | 6152 | 1 | 0 | 0 | 25 | 0.35
2024.06 | 1 | 현대 | 시멘트 | 49.11 | 25.67 | 9.04 | 5.37 | 0.46 | 6.52 | 3.83 | 4.3 | 7.526 | 3 | 5987 | 1 | 0 | 0 | 25 | 0.35
2023.01 | 7 | 세아 | 시멘트 | 46.65 | 30.73 | 7.78 | 0.56 | 4.7 | 7.6 | 1.98 | 2.84 | 5.12 | 2.93 | 6152 | 1 | 0 | 0 | 25 | 0.35
2023.07 | 13 | 현대 | 시멘트 | 51.03 | 27.48 | 11.34 | 1.68 | 1.28 | 5.16 | 2.03 | 2.8 | 8.877 | 2.954 | 6155 | 0 | 0 | 1 | 45 | 0.5
2021.04 | 2 | 세아 | 시멘트 | 49.07 | 29.81 | 7.83 | 1.94 | 3.44 | 6.36 | 1.55 | 3.18 | 5.45 | 2.91 | 5994 | 1 | 0 | 0 | 25 | 0.35
2023.07 | 14 | 현대 | 시멘트 | 51.03 | 27.48 | 11.34 | 1.68 | 1.28 | 5.16 | 2.03 | 2.8 | 8.877 | 2.954 | 6155 | 1 | 0 | 0 | 35 | 0.35
2023.07 | 12 | 현대 | 시멘트 | 51.03 | 27.48 | 11.34 | 1.68 | 1.28 | 5.16 | 2.03 | 2.8 | 8.877 | 2.954 | 6155 | 1 | 0 | 0 | 25 | 0.35
2023.12 | 3 | 세아 | 시멘트 | 47.46 | 27.91 | 8.34 | 0.68 | 4.12 | 6.1 | 5.39 | 3.23 | 7.394 | 2.97 | 5998 | 1 | 0 | 0 | 25 | 0.35
2021.04 | 5 | 세아 | 시멘트 | 50.1 | 29.3 | 8.2 | 1.6 | 3.9 | 5.6 | 1.3 | 3.18 | 5.33 | 2.91 | 6045 | 1 | 0 | 0 | 28 | 0.35
2021.04 | 1 | 세아 | 시멘트 | 50.1 | 29.3 | 8.2 | 1.6 | 3.9 | 5.6 | 1.3 | 3.18 | 5.33 | 2.91 | 6045 | 1 | 0 | 0 | 25 | 0.35
2023.12 | 2 | 세아 | 시멘트 | 47.46 | 27.91 | 8.34 | 0.68 | 4.12 | 6.1 | 5.39 | 3.23 | 7.394 | 2.97 | 5998 | 1 | 0 | 0 | 25 | 0.35
2023.01 | 41 | 세아 | 시멘트 | 46.65 | 30.73 | 7.78 | 0.56 | 4.7 | 7.6 | 1.98 | 2.84 | 5.12 | 2.93 | 6152 | 1 | 0 | 0 | 25 | 0.35
2023.12 | 13 | 세아 | 시멘트 | 47.46 | 27.91 | 8.34 | 0.68 | 4.12 | 6.1 | 5.39 | 3.23 | 7.394 | 2.97 | 5998 | 1 | 0 | 0 | 25 | 0.35
2023.07 | 17 | 현대 | 시멘트 | 49.51 | 23.98 | 9.87 | 7.26 | 0.4 | 4.66 | 4.32 | 4.4 | 10.746 | 2.905 | 5953 | 1 | 0 | 0 | 30 | 0.35
2023.01 | 3 | 세아 | 시멘트 | 46.65 | 30.73 | 7.78 | 0.56 | 4.7 | 7.6 | 1.98 | 2.84 | 5.12 | 2.93 | 6152 | 1 | 0 | 0 | 25 | 0.35
2023.12 | 15 | 세아 | 시멘트 | 47.46 | 27.91 | 8.34 | 0.68 | 4.12 | 6.1 | 5.39 | 3.23 | 7.394 | 2.97 | 5998 | 1 | 0 | 0 | 25 | 0.35
2024.06 | 2 | 현대 | 시멘트 | 49.11 | 25.67 | 9.04 | 5.37 | 0.46 | 6.52 | 3.83 | 4.3 | 7.526 | 3 | 5987 | 1 | 0 | 0 | 25 | 0.35
2023.07 | 9 | 현대 | 시멘트 | 49.51 | 23.98 | 9.87 | 7.26 | 0.4 | 4.66 | 4.32 | 4.4 | 10.746 | 2.905 | 5953 | 1 | 0 | 0 | 35 | 0.35
2023.12 | 6 | 세아 | 시멘트 | 47.46 | 27.91 | 8.34 | 0.68 | 4.12 | 6.1 | 5.39 | 3.23 | 7.394 | 2.97 | 5998 | 1 | 0 | 0 | 25 | 0.35
2023.07 | 11 | 현대 | 시멘트 | 49.51 | 23.98 | 9.87 | 7.26 | 0.4 | 4.66 | 4.32 | 4.4 | 10.746 | 2.905 | 5953 | 0 | 0 | 1 | 35 | 0.5
2022.1 | 6 | 현대 | 시멘트 | 50.43 | 27.52 | 11.81 | 1.51 | 1.04 | 5.04 | 2.65 | 2.7 | 7.865 | 2.936 | 6104 | 0 | 0 | 1 | 20 | 0.5
2023.12 | 22 | 세아 | 시멘트 | 47.46 | 27.91 | 8.34 | 0.68 | 4.12 | 6.1 | 5.39 | 3.23 | 10.655 | 2.97 | 5998 | 1 | 0 | 0 | 25 | 0.35
2023.12 | 11 | 세아 | 시멘트 | 47.46 | 27.91 | 8.34 | 0.68 | 4.12 | 6.1 | 5.39 | 3.23 | 7.394 | 2.97 | 5998 | 1 | 0 | 0 | 25 | 0.35
2023.12 | 9 | 세아 | 시멘트 | 47.46 | 27.91 | 8.34 | 0.68 | 4.12 | 6.1 | 5.39 | 3.23 | 7.394 | 2.97 | 5998 | 1 | 0 | 0 | 25 | 0.35
2023.1 | 4 | 현대 | 시멘트 | 49.2 | 29.7 | 8.94 | 4.06 | 0.57 | 3.73 | 3.8 | 2.3 | 7.682 | 3 | 6069 | 0 | 0 | 1 | 30 | 0.5
2023.07 | 8 | 현대 | 시멘트 | 51.03 | 27.48 | 11.34 | 1.68 | 1.28 | 5.16 | 2.03 | 2.8 | 8.877 | 2.954 | 6155 | 1 | 0 | 0 | 30 | 0.35
2023.12 | 9 | 세아 | 시멘트 | 47.46 | 27.91 | 8.34 | 0.68 | 4.12 | 6.1 | 5.39 | 3.23 | 7.394 | 2.97 | 5998 | 1 | 0 | 0 | 25 | 0.35
2023.12 | 19 | 세아 | 시멘트 | 47.46 | 27.91 | 8.34 | 0.68 | 4.12 | 6.1 | 5.39 | 3.23 | 7.394 | 2.97 | 5998 | 1 | 0 | 0 | 25 | 0.35
2023.01 | 4 | 세아 | 기포콘크리트 | 46.65 | 30.73 | 7.78 | 0.56 | 4.7 | 7.6 | 1.98 | 2.84 | 5.12 | 2.93 | 6152 | 1 | 0 | 0 | 25 | 0.35
2023.07 | 3 | 현대 | 시멘트 | 49.51 | 23.98 | 9.87 | 7.26 | 0.4 | 4.66 | 4.32 | 4.4 | 10.746 | 2.905 | 5953 | 0 | 1 | 0 | 20 | 0.4
2021.04 | 2 | 세아 | 시멘트 | 50.1 | 29.3 | 8.2 | 1.6 | 3.9 | 5.6 | 1.3 | 3.18 | 5.33 | 2.91 | 6045 | 1 | 0 | 0 | 22 | 0.35
2023.12 | 4 | 세아 | 시멘트 | 47.46 | 27.91 | 8.34 | 0.68 | 4.12 | 6.1 | 5.39 | 3.23 | 7.394 | 2.97 | 5998 | 1 | 0 | 0 | 25 | 0.35
2022.1 | 14 | 현대 | 시멘트 | 50.43 | 27.52 | 11.81 | 1.51 | 1.04 | 5.04 | 2.65 | 2.7 | 7.865 | 2.936 | 6104 | 0 | 0 | 1 | 20 | 0.5
2022.1 | 8 | 현대 | 시멘트 | 50.43 | 27.52 | 11.81 | 1.51 | 1.04 | 5.04 | 2.65 | 2.7 | 7.865 | 2.936 | 6104 | 0 | 0 | 1 | 40 | 0.5
2022.1 | 13 | 현대 | 시멘트 | 51.65 | 28.93 | 11.68 | 0.96 | 0.64 | 3.14 | 3 | 4.2 | 8.221 | 2.941 | 6042 | 1 | 0 | 0 | 25 | 0.35
2022.1 | 14 | 현대 | 시멘트 | 50.43 | 27.52 | 11.81 | 1.51 | 1.04 | 5.04 | 2.65 | 2.7 | 7.865 | 2.936 | 6104 | 1 | 0 | 0 | 25 | 0.35
2023.12 | 17 | 세아 | 시멘트 | 47.46 | 27.91 | 8.34 | 0.68 | 4.12 | 6.1 | 5.39 | 3.23 | 10.655 | 2.97 | 5998 | 1 | 0 | 0 | 25 | 0.35
2024.06 | 1 | 현대 | 시멘트 | 49.11 | 25.67 | 9.04 | 5.37 | 0.46 | 6.52 | 3.83 | 4.3 | 7.526 | 3 | 5987 | 1 | 0 | 0 | 25 | 0.35
2024.06 | 11 | 현대 | 시멘트 | 49.11 | 25.67 | 9.04 | 5.37 | 0.46 | 6.52 | 3.83 | 4.3 | 7.526 | 3 | 5987 | 1 | 0 | 0 | 25 | 0.35
2022.1 | 6 | 현대 | 시멘트 | 51.65 | 28.93 | 11.68 | 0.96 | 0.64 | 3.14 | 3 | 4.2 | 9.723 | 2.941 | 5101 | 1 | 0 | 0 | 25 | 0.35
2023.1 | 3 | 현대 | 시멘트 | 49 | 30 | 12.7 | 1.54 | 0.05 | 3.87 | 2.84 | 1.5 | 7.745 | 2.8 | 6137 | 1 | 0 | 0 | 25 | 0.35
2023.09 | 2 | 현대 | 시멘트 | 47.65 | 25.36 | 9.45 | 6.79 | 0.58 | 5.43 | 4.74 | 4.6 | 7.425 | 2.9 | 6244 | 1 | 0 | 0 | 20 | 0.35
2023.01 | 22 | 세아 | 시멘트 | 46.65 | 30.73 | 7.78 | 0.56 | 4.7 | 7.6 | 1.98 | 2.84 | 5.12 | 2.93 | 6152 | 1 | 0 | 0 | 25 | 0.35
2024.11 | 9 | 세아 | 시멘트 | 49.1 | 27.28 | 11.62 | 1.18 | 4.29 | 5.42 | 1.11 | 3.36 | 12.26 | 2.97 | 5.858 | 1 | 0 | 0 | 25 | 0.35
2023.07 | 6 | 현대 | 시멘트 | 51.03 | 27.48 | 11.34 | 1.68 | 1.28 | 5.16 | 2.03 | 2.8 | 8.877 | 2.954 | 6155 | 0 | 1 | 0 | 35 | 0.4
2023.01 | 13 | 세아 | 시멘트 | 46.65 | 30.73 | 7.78 | 0.56 | 4.7 | 7.6 | 1.98 | 2.84 | 5.12 | 2.93 | 6152 | 1 | 0 | 0 | 25 | 0.35
2023.12 | 10 | 세아 | 시멘트 | 47.46 | 27.91 | 8.34 | 0.68 | 4.12 | 6.1 | 5.39 | 3.23 | 7.394 | 2.97 | 5998 | 1 | 0 | 0 | 25 | 0.35
2023.11-2 | 4 | 현대 | 시멘트 | 49.7 | 28.5 | 9.68 | 4.87 | 0.555 | 2.95 | 3.745 | 4.9 | 7.841 | 2.9 | 6041 | 0 | 0 | 1 | 30 | 0.5
2023.07 | 24 | 현대 | 시멘트 | 49.51 | 23.98 | 9.87 | 7.26 | 0.4 | 4.66 | 4.32 | 4.4 | 10.746 | 2.905 | 5953 | 0 | 0 | 1 | 35 | 0.5
2023.12 | 18 | 세아 | 시멘트 | 47.46 | 27.91 | 8.34 | 0.68 | 4.12 | 6.1 | 5.39 | 3.23 | 7.394 | 2.97 | 5998 | 1 | 0 | 0 | 25 | 0.35
2024.06 | 10 | 현대 | 시멘트 | 49.11 | 25.67 | 9.04 | 5.37 | 0.46 | 6.52 | 3.83 | 4.3 | 7.526 | 3 | 5987 | 1 | 0 | 0 | 25 | 0.35
2023.01 | 1 | 세아 | 시멘트 | 46.65 | 30.73 | 7.78 | 0.56 | 4.7 | 7.6 | 1.98 | 2.84 | 5.12 | 2.93 | 6152 | 1 | 0 | 0 | 25 | 0.35
2023.08 | 3 | 현대 | 시멘트 | 50.07 | 29.69 | 9.64 | 2.75 | 0.7 | 3.73 | 3.42 | 3.5 | 7.394 | 3.1 | 6286 | 1 | 0 | 0 | 25 | 0.35
2023.12 | 13 | 세아 | 시멘트 | 47.46 | 27.91 | 8.34 | 0.68 | 4.12 | 6.1 | 5.39 | 3.23 | 7.394 | 2.97 | 5998 | 1 | 0 | 0 | 25 | 0.35
2023.07 | 12 | 현대 | 시멘트 | 49.51 | 23.98 | 9.87 | 7.26 | 0.4 | 4.66 | 4.32 | 4.4 | 10.746 | 2.905 | 5953 | 1 | 0 | 0 | 25 | 0.35
2023.12 | 6 | 세아 | 시멘트 | 47.46 | 27.91 | 8.34 | 0.68 | 4.12 | 6.1 | 5.39 | 3.23 | 7.394 | 2.97 | 5998 | 1 | 0 | 0 | 25 | 0.35
2023.12 | 2 | 세아 | 시멘트 | 47.46 | 27.91 | 8.34 | 0.68 | 4.12 | 6.1 | 5.39 | 3.23 | 7.394 | 2.97 | 5998 | 1 | 0 | 0 | 25 | 0.35
2023.07 | 3 | 현대 | 시멘트 | 49.51 | 23.98 | 9.87 | 7.26 | 0.4 | 4.66 | 4.32 | 4.4 | 10.746 | 2.905 | 5953 | 0 | 1 | 0 | 25 | 0.4
2023.07 | 23 | 현대 | 시멘트 | 49.51 | 23.98 | 9.87 | 7.26 | 0.4 | 4.66 | 4.32 | 4.4 | 10.746 | 2.905 | 5953 | 0 | 0 | 1 | 30 | 0.5
2023.01 | 31 | 세아 | 시멘트 | 46.65 | 30.73 | 7.78 | 0.56 | 4.7 | 7.6 | 1.98 | 2.84 | 5.12 | 2.93 | 6152 | 1 | 0 | 0 | 25 | 0.35
2024.06 | 1 | 현대 | 시멘트 | 49.11 | 25.67 | 9.04 | 5.37 | 0.46 | 6.52 | 3.83 | 4.3 | 7.526 | 3 | 5987 | 1 | 0 | 0 | 25 | 0.35
2023.12 | 1 | 세아 | 시멘트 | 47.46 | 27.91 | 8.34 | 0.68 | 4.12 | 6.1 | 5.39 | 3.23 | 7.394 | 2.97 | 5998 | 1 | 0 | 0 | 25 | 0.35
2022.1 | 13 | 현대 | 시멘트 | 50.43 | 27.52 | 11.81 | 1.51 | 1.04 | 5.04 | 2.65 | 2.7 | 7.865 | 2.936 | 6104 | 1 | 0 | 0 | 25 | 0.35
2022.1 | 15 | 현대 | 시멘트 | 50.43 | 27.52 | 11.81 | 1.51 | 1.04 | 5.04 | 2.65 | 2.7 | 7.865 | 2.936 | 6104 | 0 | 0 | 1 | 30 | 0.5
2023.07 | 17 | 현대 | 시멘트 | 51.03 | 27.48 | 11.34 | 1.68 | 1.28 | 5.16 | 2.03 | 2.8 | 8.877 | 2.954 | 6155 | 1 | 0 | 0 | 30 | 0.35
2023.07 | 6 | 현대 | 시멘트 | 49.51 | 23.98 | 9.87 | 7.26 | 0.4 | 4.66 | 4.32 | 4.4 | 10.746 | 2.905 | 5953 | 0 | 1 | 0 | 35 | 0.4
2023.01 | 8 | 세아 | 시멘트 | 46.65 | 30.73 | 7.78 | 0.56 | 4.7 | 7.6 | 1.98 | 2.84 | 5.12 | 2.93 | 6152 | 1 | 0 | 0 | 25 | 0.35
2023.01 | 1 | 세아 | 시멘트 | 46.65 | 30.73 | 7.78 | 0.56 | 4.7 | 7.6 | 1.98 | 2.84 | 5.12 | 2.93 | 6152 | 1 | 0 | 0 | 25 | 0.35
2022.1 | 14 | 현대 | 시멘트 | 51.65 | 28.93 | 11.68 | 0.96 | 0.64 | 3.14 | 3 | 4.2 | 8.221 | 2.941 | 6042 | 1 | 0 | 0 | 25 | 0.35
2023.01 | 23 | 세아 | 시멘트 | 46.65 | 30.73 | 7.78 | 0.56 | 4.7 | 7.6 | 1.98 | 2.84 | 5.12 | 2.93 | 6152 | 1 | 0 | 0 | 25 | 0.35
2021.04 | 3 | 세아 | 시멘트 | 50.1 | 29.3 | 8.2 | 1.6 | 3.9 | 5.6 | 1.3 | 3.18 | 5.33 | 2.91 | 6045 | 1 | 0 | 0 | 24 | 0.35
2021.04 | 3 | 세아 | 시멘트 | 49.07 | 29.81 | 7.83 | 1.94 | 3.44 | 6.36 | 1.55 | 3.18 | 5.45 | 2.91 | 5994 | 1 | 0 | 0 | 25 | 0.35
2023.01 | 21 | 세아 | 시멘트 | 46.65 | 30.73 | 7.78 | 0.56 | 4.7 | 7.6 | 1.98 | 2.84 | 5.12 | 2.93 | 6152 | 1 | 0 | 0 | 25 | 0.35
2023.07 | 7 | 현대 | 시멘트 | 49.51 | 23.98 | 9.87 | 7.26 | 0.4 | 4.66 | 4.32 | 4.4 | 10.746 | 2.905 | 5953 | 1 | 0 | 0 | 25 | 0.35
2023.07 | 18 | 현대 | 시멘트 | 51.03 | 27.48 | 11.34 | 1.68 | 1.28 | 5.16 | 2.03 | 2.8 | 8.877 | 2.954 | 6155 | 1 | 0 | 0 | 35 | 0.35
2022.1 | 4 | 현대 | 시멘트 | 50.43 | 27.52 | 11.81 | 1.51 | 1.04 | 5.04 | 2.65 | 2.7 | 9.854 | 2.936 | 5078 | 0 | 0 | 1 | 40 | 0.5
2024.11 | 1 | 세아 | 시멘트 | 49.1 | 27.28 | 11.62 | 1.18 | 4.29 | 5.42 | 1.11 | 0.06 | 12.26 | 2.97 | 5.858 | 1 | 0 | 0 | 25 | 0.35
2023.01 | 5 | 세아 | 시멘트 | 46.65 | 30.73 | 7.78 | 0.56 | 4.7 | 7.6 | 1.98 | 2.84 | 5.12 | 2.93 | 6152 | 1 | 0 | 0 | 25 | 0.35
2023.01 | 53 | 세아 | 시멘트 | 46.65 | 30.73 | 7.78 | 0.56 | 4.7 | 7.6 | 1.98 | 2.84 | 5.12 | 2.93 | 6152 | 1 | 0 | 0 | 25 | 0.35
2024.06 | 6 | 현대 | 시멘트 | 49.11 | 25.67 | 9.04 | 5.37 | 0.46 | 6.52 | 3.83 | 4.3 | 7.526 | 3 | 5987 | 1 | 0 | 0 | 25 | 0.35
2023.07 | 22 | 현대 | 시멘트 | 49.51 | 23.98 | 9.87 | 7.26 | 0.4 | 4.66 | 4.32 | 4.4 | 10.746 | 2.905 | 5953 | 0 | 0 | 1 | 45 | 0.5
2022.1 | 6 | 현대 | 시멘트 | 50.43 | 27.52 | 11.81 | 1.51 | 1.04 | 5.04 | 2.65 | 2.7 | 7.865 | 2.936 | 6104 | 0 | 0 | 1 | 20 | 0.5
2024.06 | 3 | 현대 | 시멘트 | 49.11 | 25.67 | 9.04 | 5.37 | 0.46 | 6.52 | 3.83 | 4.3 | 7.526 | 3 | 5987 | 1 | 0 | 0 | 25 | 0.35
2023.07 | 16 | 현대 | 시멘트 | 51.03 | 27.48 | 11.34 | 1.68 | 1.28 | 5.16 | 2.03 | 2.8 | 8.877 | 2.954 | 6155 | 1 | 0 | 0 | 25 | 0.35
2023.07 | 8 | 현대 | 시멘트 | 49.51 | 23.98 | 9.87 | 7.26 | 0.4 | 4.66 | 4.32 | 4.4 | 10.746 | 2.905 | 5953 | 0 | 1 | 0 | 25 | 0.4
2024.06 | 2 | 현대 | 시멘트 | 49.11 | 25.67 | 9.04 | 5.37 | 0.46 | 6.52 | 3.83 | 4.3 | 7.526 | 3 | 5987 | 1 | 0 | 0 | 25 | 0.35
2023.01 | 29 | 세아 | 시멘트 | 46.65 | 30.73 | 7.78 | 0.56 | 4.7 | 7.6 | 1.98 | 2.84 | 5.12 | 2.93 | 6152 | 1 | 0 | 0 | 25 | 0.35
2023.09 | 3 | 현대 | 시멘트 | 47.65 | 25.36 | 9.45 | 6.79 | 0.58 | 5.43 | 4.74 | 4.6 | 7.425 | 2.9 | 6244 | 1 | 0 | 0 | 25 | 0.35
2022.1 | 2 | 현대 | 시멘트 | 50.43 | 27.52 | 11.81 | 1.51 | 1.04 | 5.04 | 2.65 | 2.7 | 7.865 | 2.936 | 6104 | 0 | 0 | 1 | 35 | 0.5
2023.07 | 10 | 현대 | 시멘트 | 49.51 | 23.98 | 9.87 | 7.26 | 0.4 | 4.66 | 4.32 | 4.4 | 10.746 | 2.905 | 5953 | 0 | 0 | 1 | 30 | 0.5
2023.12 | 5 | 세아 | 시멘트 | 47.46 | 27.91 | 8.34 | 0.68 | 4.12 | 6.1 | 5.39 | 3.23 | 7.394 | 2.97 | 5998 | 1 | 0 | 0 | 25 | 0.35
2021.04 | 2 | 세아 | 시멘트 | 49.07 | 29.81 | 7.83 | 1.94 | 3.44 | 6.36 | 1.55 | 3.18 | 5.45 | 2.91 | 5994 | 1 | 0 | 0 | 25 | 0.35
2024.11 | 8 | 세아 | 시멘트 | 49.1 | 27.28 | 11.62 | 1.18 | 4.29 | 5.42 | 1.11 | 3.36 | 12.26 | 2.97 | 5.858 | 1 | 0 | 0 | 25 | 0.35
2024.12 | 1 | 현대 | 시멘트 | 46.7 | 31.2 | 11.2 | 3.18 | 0.573 | 4.04 | 3.107 | 4.5 | 9.274 | 3.02 | 7127 | 1 | 0 | 0 | 25 | 0.35
2023.11-2 | 4 | 현대 | 시멘트 | 53.2 | 27.6 | 12.2 | 1 | 1.42 | 3.02 | 1.56 | 3 | 8.741 | 2.8 | 6113 | 0 | 0 | 1 | 30 | 0.5
2024.06 | 2 | 현대 | 시멘트 | 49.11 | 25.67 | 9.04 | 5.37 | 0.46 | 6.52 | 3.83 | 4.3 | 7.526 | 3 | 5987 | 1 | 0 | 0 | 25 | 0.35
2023.01 | 5 | 세아 | 기포콘크리트 | 46.65 | 30.73 | 7.78 | 0.56 | 4.7 | 7.6 | 1.98 | 2.84 | 5.12 | 2.93 | 6152 | 1 | 0 | 0 | 25 | 0.35
2022.1 | 4 | 현대 | 시멘트 | 51.65 | 28.93 | 11.68 | 0.96 | 0.64 | 3.14 | 3 | 4.2 | 8.221 | 2.941 | 6042 | 0 | 0 | 1 | 40 | 0.5
2023.12 | 5 | 세아 | 시멘트 | 47.46 | 27.91 | 8.34 | 0.68 | 4.12 | 6.1 | 5.39 | 3.23 | 7.394 | 2.97 | 5998 | 1 | 0 | 0 | 25 | 0.35
2023.12 | 16 | 세아 | 시멘트 | 47.46 | 27.91 | 8.34 | 0.68 | 4.12 | 6.1 | 5.39 | 3.23 | 7.394 | 2.97 | 5998 | 1 | 0 | 0 | 25 | 0.35
2024.06 | 6 | 현대 | 시멘트 | 49.11 | 25.67 | 9.04 | 5.37 | 0.46 | 6.52 | 3.83 | 4.3 | 7.526 | 3 | 5987 | 1 | 0 | 0 | 25 | 0.35
2024.05 | 4 | 현대 | 시멘트 | 49.7 | 19.2 | 9.97 | 11.8 | 0.9 | 3.4 | 5.03 | 4 | 8.762 | 3 | 6024 | 1 | 0 | 0 | 25 | 0.35
2023.07 | 2 | 현대 | 시멘트 | 49.51 | 23.98 | 9.87 | 7.26 | 0.4 | 4.66 | 4.32 | 4.4 | 10.746 | 2.905 | 5953 | 0 | 1 | 0 | 20 | 0.4
2023.01 | 19 | 세아 | 시멘트 | 46.65 | 30.73 | 7.78 | 0.56 | 4.7 | 7.6 | 1.98 | 2.84 | 5.12 | 2.93 | 6152 | 1 | 0 | 0 | 25 | 0.35
2024.05-2 | 4 | 현대 | 시멘트 | 51.9 | 25.07 | 11.46 | 3.37 | 0.48 | 4.03 | 3.69 | 4.1 | 8.241 | 3.2 | 6084 | 1 | 0 | 0 | 25 | 0.35
2022.1 | 2 | 현대 | 시멘트 | 50.43 | 27.52 | 11.81 | 1.51 | 1.04 | 5.04 | 2.65 | 2.7 | 9.854 | 2.936 | 5078 | 0 | 0 | 1 | 20 | 0.5
2021.04 | 4 | 세아 | 시멘트 | 50.1 | 29.3 | 8.2 | 1.6 | 3.9 | 5.6 | 1.3 | 3.18 | 5.33 | 2.91 | 6045 | 0 | 0 | 1 | 36 | 0.5
2023.12 | 20 | 세아 | 시멘트 | 47.46 | 27.91 | 8.34 | 0.68 | 4.12 | 6.1 | 5.39 | 3.23 | 7.394 | 2.97 | 5998 | 1 | 0 | 0 | 25 | 0.35
2022.1 | 6 | 현대 | 시멘트 | 50.43 | 27.52 | 11.81 | 1.51 | 1.04 | 5.04 | 2.65 | 2.7 | 9.854 | 2.936 | 5078 | 1 | 0 | 0 | 25 | 0.35
2023.08 | 3 | 현대 | 시멘트 | 49.21 | 29.58 | 11.44 | 1.1 | 1.99 | 4.75 | 1.93 | 3.2 | 7.842 | 2.9 | 6245 | 1 | 0 | 0 | 25 | 0.35
2024.06 | 9 | 현대 | 시멘트 | 49.11 | 25.67 | 9.04 | 5.37 | 0.46 | 6.52 | 3.83 | 4.3 | 7.526 | 3 | 5987 | 1 | 0 | 0 | 25 | 0.35
2023.09 | 3 | 현대 | 시멘트 | 43.95 | 24.07 | 10.81 | 3.19 | 0.74 | 9.05 | 8.19 | 4.4 | 7.556 | 3.3 | 6285 | 1 | 0 | 0 | 25 | 0.35
2023.07 | 6 | 현대 | 시멘트 | 51.03 | 27.48 | 11.34 | 1.68 | 1.28 | 5.16 | 2.03 | 2.8 | 8.877 | 2.954 | 6155 | 1 | 0 | 0 | 20 | 0.35
2023.01 | 2 | 세아 | 시멘트 | 46.65 | 30.73 | 7.78 | 0.56 | 4.7 | 7.6 | 1.98 | 2.84 | 5.12 | 2.93 | 6152 | 1 | 0 | 0 | 25 | 0.35
2023.07 | 3 | 현대 | 시멘트 | 51.03 | 27.48 | 11.34 | 1.68 | 1.28 | 5.16 | 2.03 | 2.8 | 8.877 | 2.954 | 6155 | 0 | 1 | 0 | 25 | 0.4
2021.04 | 8 | 세아 | 시멘트 | 49.07 | 29.81 | 7.83 | 1.94 | 3.44 | 6.36 | 1.55 | 3.18 | 5.45 | 2.91 | 5994 | 0 | 0 | 1 | 40 | 0.5
2023.07 | 21 | 현대 | 시멘트 | 49.51 | 23.98 | 9.87 | 7.26 | 0.4 | 4.66 | 4.32 | 4.4 | 10.746 | 2.905 | 5953 | 0 | 0 | 1 | 40 | 0.5
2023.1 | 3 | 현대 | 시멘트 | 49.2 | 29.7 | 8.94 | 4.06 | 0.57 | 3.73 | 3.8 | 2.3 | 7.682 | 3 | 6069 | 1 | 0 | 0 | 25 | 0.35
2023.07 | 4 | 현대 | 시멘트 | 51.03 | 27.48 | 11.34 | 1.68 | 1.28 | 5.16 | 2.03 | 2.8 | 8.877 | 2.954 | 6155 | 0 | 1 | 0 | 25 | 0.4
2023.12 | 20 | 세아 | 시멘트 | 47.46 | 27.91 | 8.34 | 0.68 | 4.12 | 6.1 | 5.39 | 3.23 | 7.394 | 2.97 | 5998 | 1 | 0 | 0 | 25 | 0.35
2023.11-2 | 3 | 현대 | 시멘트 | 53.2 | 27.6 | 12.2 | 1 | 1.42 | 3.02 | 1.56 | 3 | 8.741 | 2.8 | 6113 | 1 | 0 | 0 | 25 | 0.35
2024.06 | 1 | 현대 | 시멘트 | 49.11 | 25.67 | 9.04 | 5.37 | 0.46 | 6.52 | 3.83 | 4.3 | 7.526 | 3 | 5987 | 1 | 0 | 0 | 25 | 0.35
2022.1 | 12 | 현대 | 시멘트 | 50.43 | 27.52 | 11.81 | 1.51 | 1.04 | 5.04 | 2.65 | 2.7 | 7.865 | 2.936 | 6104 | 0 | 0 | 1 | 40 | 0.5
2022.1 | 7 | 현대 | 시멘트 | 50.43 | 27.52 | 11.81 | 1.51 | 1.04 | 5.04 | 2.65 | 2.7 | 7.865 | 2.936 | 6104 | 0 | 0 | 1 | 30 | 0.5
2021.04 | 1 | 세아 | 시멘트 | 50.1 | 29.3 | 8.2 | 1.6 | 3.9 | 5.6 | 1.3 | 3.18 | 5.33 | 2.91 | 6045 | 1 | 0 | 0 | 25 | 0.35
2023.11 | 3 | 현대 | 시멘트 | 50.1 | 28.4 | 10 | 3.83 | 0.559 | 3.27 | 3.841 | 3.8 | 8.047 | 3 | 5940 | 1 | 0 | 0 | 25 | 0.35
2023.01 | 2 | 세아 | 기포콘크리트 | 46.65 | 30.73 | 7.78 | 0.56 | 4.7 | 7.6 | 1.98 | 2.84 | 5.12 | 2.93 | 6152 | 1 | 0 | 0 | 25 | 0.35
2024.06 | 5 | 현대 | 시멘트 | 49.11 | 25.67 | 9.04 | 5.37 | 0.46 | 6.52 | 3.83 | 4.3 | 7.526 | 3 | 5987 | 1 | 0 | 0 | 25 | 0.35
2023.07 | 19 | 현대 | 시멘트 | 51.03 | 27.48 | 11.34 | 1.68 | 1.28 | 5.16 | 2.03 | 2.8 | 8.877 | 2.954 | 6155 | 0 | 0 | 1 | 30 | 0.5
2023.11-2 | 2 | 현대 | 시멘트 | 53.2 | 27.6 | 12.2 | 1 | 1.42 | 3.02 | 1.56 | 3 | 8.741 | 2.8 | 6113 | 1 | 0 | 0 | 20 | 0.35
2023.11 | 4 | 현대 | 시멘트 | 51.2 | 29.8 | 12 | 0.55 | 1.44 | 3.43 | 1.58 | 3.1 | 7.214 | 2.8 | 6208 | 0 | 0 | 1 | 30 | 0.5
2023.12 | 1 | 세아 | 시멘트 | 47.46 | 27.91 | 8.34 | 0.68 | 4.12 | 6.1 | 5.39 | 3.23 | 7.394 | 2.97 | 5998 | 1 | 0 | 0 | 25 | 0.35
2023.12 | 18 | 세아 | 시멘트 | 47.46 | 27.91 | 8.34 | 0.68 | 4.12 | 6.1 | 5.39 | 3.23 | 7.394 | 2.97 | 5998 | 1 | 0 | 0 | 25 | 0.35
2021.04 | 5 | 세아 | 시멘트 | 49.07 | 29.81 | 7.83 | 1.94 | 3.44 | 6.36 | 1.55 | 3.18 | 5.45 | 2.91 | 5994 | 1 | 0 | 0 | 25 | 0.35
2023.01 | 37 | 세아 | 시멘트 | 46.65 | 30.73 | 7.78 | 0.56 | 4.7 | 7.6 | 1.98 | 2.84 | 5.12 | 2.93 | 6152 | 1 | 0 | 0 | 25 | 0.35
2022.1 | 12 | 현대 | 시멘트 | 50.43 | 27.52 | 11.81 | 1.51 | 1.04 | 5.04 | 2.65 | 2.7 | 7.865 | 2.936 | 6104 | 1 | 0 | 0 | 25 | 0.35
2022.1 | 4 | 현대 | 시멘트 | 50.43 | 27.52 | 11.81 | 1.51 | 1.04 | 5.04 | 2.65 | 2.7 | 9.854 | 2.936 | 5078 | 0 | 0 | 1 | 40 | 0.5
2023.09 | 4 | 현대 | 시멘트 | 47.65 | 25.36 | 9.45 | 6.79 | 0.58 | 5.43 | 4.74 | 4.6 | 7.425 | 2.9 | 6244 | 0 | 0 | 1 | 30 | 0.5
2024.06 | 3 | 현대 | 시멘트 | 49.11 | 25.67 | 9.04 | 5.37 | 0.46 | 6.52 | 3.83 | 4.3 | 7.526 | 3 | 5987 | 1 | 0 | 0 | 25 | 0.35
2024.06 | 2 | 현대 | 시멘트 | 49.11 | 25.67 | 9.04 | 5.37 | 0.46 | 6.52 | 3.83 | 4.3 | 7.526 | 3 | 5987 | 1 | 0 | 0 | 25 | 0.35
2022.1 | 10 | 현대 | 시멘트 | 50.43 | 27.52 | 11.81 | 1.51 | 1.04 | 5.04 | 2.65 | 2.7 | 7.865 | 2.936 | 6104 | 0 | 0 | 1 | 20 | 0.5
2023.07 | 20 | 현대 | 시멘트 | 51.03 | 27.48 | 11.34 | 1.68 | 1.28 | 5.16 | 2.03 | 2.8 | 8.877 | 2.954 | 6155 | 0 | 0 | 1 | 35 | 0.5
2023.12 | 17 | 세아 | 시멘트 | 47.46 | 27.91 | 8.34 | 0.68 | 4.12 | 6.1 | 5.39 | 3.23 | 7.394 | 2.97 | 5998 | 1 | 0 | 0 | 25 | 0.35
2023.12 | 1 | 세아 | 시멘트 | 47.46 | 27.91 | 8.34 | 0.68 | 4.12 | 6.1 | 5.39 | 3.23 | 7.394 | 2.97 | 5998 | 1 | 0 | 0 | 25 | 0.35
2023.12 | 5 | 세아 | 시멘트 | 47.46 | 27.91 | 8.34 | 0.68 | 4.12 | 6.1 | 5.39 | 3.23 | 7.394 | 2.97 | 5998 | 1 | 0 | 0 | 25 | 0.35
2023.12 | 19 | 세아 | 시멘트 | 47.46 | 27.91 | 8.34 | 0.68 | 4.12 | 6.1 | 5.39 | 3.23 | 7.394 | 2.97 | 5998 | 1 | 0 | 0 | 25 | 0.35
2021.04 | 3 | 세아 | 시멘트 | 49.07 | 29.81 | 7.83 | 1.94 | 3.44 | 6.36 | 1.55 | 3.18 | 5.45 | 2.91 | 5994 | 0 | 1 | 0 | 40 | 0.4
2023.01 | 6 | 세아 | 기포콘크리트 | 46.65 | 30.73 | 7.78 | 0.56 | 4.7 | 7.6 | 1.98 | 2.84 | 5.12 | 2.93 | 6152 | 1 | 0 | 0 | 25 | 0.35
2022.1 | 8 | 현대 | 시멘트 | 50.43 | 27.52 | 11.81 | 1.51 | 1.04 | 5.04 | 2.65 | 2.7 | 7.865 | 2.936 | 6104 | 0 | 0 | 1 | 40 | 0.5
2023.01 | 30 | 세아 | 시멘트 | 46.65 | 30.73 | 7.78 | 0.56 | 4.7 | 7.6 | 1.98 | 2.84 | 5.12 | 2.93 | 6152 | 1 | 0 | 0 | 25 | 0.35
2024.11 | 7 | 세아 | 시멘트 | 49.1 | 27.28 | 11.62 | 1.18 | 4.29 | 5.42 | 1.11 | 0.06 | 12.26 | 2.97 | 5.858 | 1 | 0 | 0 | 25 | 0.35
2023.07 | 23 | 현대 | 시멘트 | 51.03 | 27.48 | 11.34 | 1.68 | 1.28 | 5.16 | 2.03 | 2.8 | 8.877 | 2.954 | 6155 | 0 | 0 | 1 | 30 | 0.5
2024.06 | 12 | 현대 | 시멘트 | 49.11 | 25.67 | 9.04 | 5.37 | 0.46 | 6.52 | 3.83 | 4.3 | 7.526 | 3 | 5987 | 1 | 0 | 0 | 25 | 0.35
2024.11 | 9 | 세아 | 시멘트 | 49.1 | 27.28 | 11.62 | 1.18 | 4.29 | 5.42 | 1.11 | 0.94 | 12.26 | 2.97 | 5.858 | 1 | 0 | 0 | 25 | 0.35
2023.01 | 15 | 세아 | 시멘트 | 46.65 | 30.73 | 7.78 | 0.56 | 4.7 | 7.6 | 1.98 | 2.84 | 5.12 | 2.93 | 6152 | 1 | 0 | 0 | 25 | 0.35
2023.12 | 5 | 세아 | 시멘트 | 47.46 | 27.91 | 8.34 | 0.68 | 4.12 | 6.1 | 5.39 | 3.23 | 7.394 | 2.97 | 5998 | 1 | 0 | 0 | 25 | 0.35
2024.06 | 2 | 현대 | 시멘트 | 49.11 | 25.67 | 9.04 | 5.37 | 0.46 | 6.52 | 3.83 | 4.3 | 7.526 | 3 | 5987 | 1 | 0 | 0 | 25 | 0.35
2023.07 | 5 | 현대 | 시멘트 | 49.51 | 23.98 | 9.87 | 7.26 | 0.4 | 4.66 | 4.32 | 4.4 | 10.746 | 2.905 | 5953 | 0 | 1 | 0 | 30 | 0.4
2023.12 | 7 | 세아 | 시멘트 | 47.46 | 27.91 | 8.34 | 0.68 | 4.12 | 6.1 | 5.39 | 3.23 | 7.394 | 2.97 | 5998 | 1 | 0 | 0 | 25 | 0.35
2021.04 | 4 | 세아 | 시멘트 | 50.1 | 29.3 | 8.2 | 1.6 | 3.9 | 5.6 | 1.3 | 3.18 | 5.33 | 2.91 | 6045 | 1 | 0 | 0 | 25 | 0.35
2023.01 | 6 | 세아 | 기포콘크리트 | 46.65 | 30.73 | 7.78 | 0.56 | 4.7 | 7.6 | 1.98 | 2.84 | 5.12 | 2.93 | 6152 | 1 | 0 | 0 | 25 | 0.35
2023.12 | 2 | 세아 | 시멘트 | 47.46 | 27.91 | 8.34 | 0.68 | 4.12 | 6.1 | 5.39 | 3.23 | 7.394 | 2.97 | 5998 | 1 | 0 | 0 | 25 | 0.35
2023.01 | 2 | 세아 | 시멘트 | 46.65 | 30.73 | 7.78 | 0.56 | 4.7 | 7.6 | 1.98 | 2.84 | 5.12 | 2.93 | 6152 | 1 | 0 | 0 | 25 | 0.35
2021.04 | 1 | 세아 | 급결재 | 49.07 | 29.81 | 7.83 | 1.94 | 3.44 | 6.36 | 1.55 | 3.18 | 5.45 | 2.91 | 5994 | 0 | 0 | 0 | 0 | 0.6
2023.01 | 25 | 세아 | 시멘트 | 46.65 | 30.73 | 7.78 | 0.56 | 4.7 | 7.6 | 1.98 | 2.84 | 5.12 | 2.93 | 6152 | 1 | 0 | 0 | 25 | 0.35
2024.11 | 2 | 세아 | 시멘트 | 49.1 | 27.28 | 11.62 | 1.18 | 4.29 | 5.42 | 1.11 | 0.25 | 12.26 | 2.97 | 5.858 | 1 | 0 | 0 | 25 | 0.35
2023.07 | 24 | 현대 | 시멘트 | 51.03 | 27.48 | 11.34 | 1.68 | 1.28 | 5.16 | 2.03 | 2.8 | 8.877 | 2.954 | 6155 | 0 | 0 | 1 | 35 | 0.5
2023.01 | 46 | 세아 | 시멘트 | 46.65 | 30.73 | 7.78 | 0.56 | 4.7 | 7.6 | 1.98 | 2.84 | 5.12 | 2.93 | 6152 | 1 | 0 | 0 | 25 | 0.35
2021.04 | 3 | 세아 | 시멘트 | 50.1 | 29.3 | 8.2 | 1.6 | 3.9 | 5.6 | 1.3 | 3.18 | 5.33 | 2.91 | 6045 | 1 | 0 | 0 | 25 | 0.35
2023.01 | 18 | 세아 | 시멘트 | 46.65 | 30.73 | 7.78 | 0.56 | 4.7 | 7.6 | 1.98 | 2.84 | 5.12 | 2.93 | 6152 | 1 | 0 | 0 | 25 | 0.35
2023.07 | 25 | 현대 | 시멘트 | 51.03 | 27.48 | 11.34 | 1.68 | 1.28 | 5.16 | 2.03 | 2.8 | 8.877 | 2.954 | 6155 | 0 | 0 | 1 | 40 | 0.5
2021.04 | 6 | 세아 | 시멘트 | 50.1 | 29.3 | 8.2 | 1.6 | 3.9 | 5.6 | 1.3 | 3.18 | 5.33 | 2.91 | 6045 | 1 | 0 | 0 | 25 | 0.35
2023.12 | 14 | 세아 | 시멘트 | 47.46 | 27.91 | 8.34 | 0.68 | 4.12 | 6.1 | 5.39 | 3.23 | 7.394 | 2.97 | 5998 | 1 | 0 | 0 | 25 | 0.35
2023.07 | 4 | 현대 | 시멘트 | 51.03 | 27.48 | 11.34 | 1.68 | 1.28 | 5.16 | 2.03 | 2.8 | 8.877 | 2.954 | 6155 | 0 | 1 | 0 | 30 | 0.4
2023.12 | 11 | 세아 | 시멘트 | 47.46 | 27.91 | 8.34 | 0.68 | 4.12 | 6.1 | 5.39 | 3.23 | 7.394 | 2.97 | 5998 | 1 | 0 | 0 | 25 | 0.35
2021.04 | 3 | 세아 | 시멘트 | 50.1 | 29.3 | 8.2 | 1.6 | 3.9 | 5.6 | 1.3 | 3.18 | 5.33 | 2.91 | 6045 | 0 | 0 | 1 | 34 | 0.5
2022.1 | 4 | 현대 | 시멘트 | 50.43 | 27.52 | 11.81 | 1.51 | 1.04 | 5.04 | 2.65 | 2.7 | 9.854 | 2.936 | 5078 | 1 | 0 | 0 | 25 | 0.35
2024.12 | 2 | 현대 | 시멘트 | 46.7 | 31.2 | 11.2 | 3.18 | 0.573 | 4.04 | 3.107 | 4.5 | 9.274 | 3.02 | 7127 | 1 | 0 | 0 | 25 | 0.35
2021.04 | 9 | 세아 | 시멘트 | 49.07 | 29.81 | 7.83 | 1.94 | 3.44 | 6.36 | 1.55 | 3.18 | 5.45 | 2.91 | 5994 | 0 | 0 | 1 | 40 | 0.5
2023.01 | 7 | 세아 | 시멘트 | 46.65 | 30.73 | 7.78 | 0.56 | 4.7 | 7.6 | 1.98 | 2.84 | 5.12 | 2.93 | 6152 | 1 | 0 | 0 | 25 | 0.35
2021.04 | 1 | 세아 | 시멘트 | 50.1 | 29.3 | 8.2 | 1.6 | 3.9 | 5.6 | 1.3 | 3.18 | 5.33 | 2.91 | 6045 | 1 | 0 | 0 | 20 | 0.35
2021.04 | 3 | 세아 | 시멘트 | 50.1 | 29.3 | 8.2 | 1.6 | 3.9 | 5.6 | 1.3 | 3.18 | 5.33 | 2.91 | 6045 | 1 | 0 | 0 | 25 | 0.35
2021.04 | 4 | 세아 | 시멘트 | 50.1 | 29.3 | 8.2 | 1.6 | 3.9 | 5.6 | 1.3 | 3.18 | 5.33 | 2.91 | 6045 | 1 | 0 | 0 | 26 | 0.35
2024.05 | 5 | 현대 | 시멘트 | 49.7 | 19.2 | 9.97 | 11.8 | 0.9 | 3.4 | 5.03 | 4 | 8.762 | 3 | 6024 | 1 | 0 | 0 | 25 | 0.35
2023.12 | 13 | 세아 | 시멘트 | 47.46 | 27.91 | 8.34 | 0.68 | 4.12 | 6.1 | 5.39 | 3.23 | 7.394 | 2.97 | 5998 | 1 | 0 | 0 | 25 | 0.35
2023.1 | 2 | 현대 | 시멘트 | 49.2 | 29.7 | 8.94 | 4.06 | 0.57 | 3.73 | 3.8 | 2.3 | 7.682 | 3 | 6069 | 1 | 0 | 0 | 20 | 0.35
2024.05 | 6 | 현대 | 시멘트 | 49.7 | 19.2 | 9.97 | 11.8 | 0.9 | 3.4 | 5.03 | 4 | 8.762 | 3 | 6024 | 1 | 0 | 0 | 25 | 0.35
2023.12 | 10 | 세아 | 시멘트 | 47.46 | 27.91 | 8.34 | 0.68 | 4.12 | 6.1 | 5.39 | 3.23 | 7.394 | 2.97 | 5998 | 1 | 0 | 0 | 25 | 0.35
2023.11-2 | 2 | 현대 | 시멘트 | 49.7 | 28.5 | 9.68 | 4.87 | 0.555 | 2.95 | 3.745 | 4.9 | 7.841 | 2.9 | 6041 | 1 | 0 | 0 | 20 | 0.35
2023.01 | 16 | 세아 | 시멘트 | 46.65 | 30.73 | 7.78 | 0.56 | 4.7 | 7.6 | 1.98 | 2.84 | 5.12 | 2.93 | 6152 | 1 | 0 | 0 | 25 | 0.35
2023.12 | 7 | 세아 | 시멘트 | 47.46 | 27.91 | 8.34 | 0.68 | 4.12 | 6.1 | 5.39 | 3.23 | 7.394 | 2.97 | 5998 | 1 | 0 | 0 | 25 | 0.35
2024.06 | 3 | 현대 | 시멘트 | 49.11 | 25.67 | 9.04 | 5.37 | 0.46 | 6.52 | 3.83 | 4.3 | 7.526 | 3 | 5987 | 1 | 0 | 0 | 25 | 0.35
2024.11 | 1 | 세아 | 시멘트 | 49.1 | 27.28 | 11.62 | 1.18 | 4.29 | 5.42 | 1.11 | 3.36 | 12.26 | 2.97 | 5.858 | 1 | 0 | 0 | 25 | 0.35
2023.12 | 13 | 세아 | 시멘트 | 47.46 | 27.91 | 8.34 | 0.68 | 4.12 | 6.1 | 5.39 | 3.23 | 7.394 | 2.97 | 5998 | 1 | 0 | 0 | 25 | 0.35
2024.06 | 10 | 현대 | 시멘트 | 49.11 | 25.67 | 9.04 | 5.37 | 0.46 | 6.52 | 3.83 | 4.3 | 7.526 | 3 | 5987 | 1 | 0 | 0 | 25 | 0.35
2023.07 | 26 | 현대 | 시멘트 | 51.03 | 27.48 | 11.34 | 1.68 | 1.28 | 5.16 | 2.03 | 2.8 | 8.877 | 2.954 | 6155 | 0 | 0 | 1 | 45 | 0.5
2023.12 | 3 | 세아 | 시멘트 | 47.46 | 27.91 | 8.34 | 0.68 | 4.12 | 6.1 | 5.39 | 3.23 | 7.394 | 2.97 | 5998 | 1 | 0 | 0 | 25 | 0.35
2022.1 | 3 | 현대 | 시멘트 | 50.43 | 27.52 | 11.81 | 1.51 | 1.04 | 5.04 | 2.65 | 2.7 | 9.854 | 2.936 | 5078 | 0 | 0 | 1 | 30 | 0.5
2023.01 | 2 | 세아 | 시멘트 | 46.65 | 30.73 | 7.78 | 0.56 | 4.7 | 7.6 | 1.98 | 2.84 | 5.12 | 2.93 | 6152 | 1 | 0 | 0 | 25 | 0.35
2023.01 | 7 | 세아 | 기포콘크리트 | 46.65 | 30.73 | 7.78 | 0.56 | 4.7 | 7.6 | 1.98 | 2.84 | 5.12 | 2.93 | 6152 | 1 | 0 | 0 | 25 | 0.35
2023.12 | 1 | 세아 | 시멘트 | 47.46 | 27.91 | 8.34 | 0.68 | 4.12 | 6.1 | 5.39 | 3.23 | 7.394 | 2.97 | 5998 | 1 | 0 | 0 | 25 | 0.35
2022.1 | 3 | 현대 | 시멘트 | 51.65 | 28.93 | 11.68 | 0.96 | 0.64 | 3.14 | 3 | 4.2 | 8.221 | 2.941 | 6042 | 0 | 0 | 1 | 30 | 0.5
2023.07 | 5 | 현대 | 시멘트 | 51.03 | 27.48 | 11.34 | 1.68 | 1.28 | 5.16 | 2.03 | 2.8 | 8.877 | 2.954 | 6155 | 0 | 1 | 0 | 35 | 0.4
2023.12 | 3 | 세아 | 시멘트 | 47.46 | 27.91 | 8.34 | 0.68 | 4.12 | 6.1 | 5.39 | 3.23 | 7.394 | 2.97 | 5998 | 1 | 0 | 0 | 25 | 0.35
2023.07 | 11 | 현대 | 시멘트 | 51.03 | 27.48 | 11.34 | 1.68 | 1.28 | 5.16 | 2.03 | 2.8 | 8.877 | 2.954 | 6155 | 1 | 0 | 0 | 20 | 0.35
2023.07 | 20 | 현대 | 시멘트 | 49.51 | 23.98 | 9.87 | 7.26 | 0.4 | 4.66 | 4.32 | 4.4 | 10.746 | 2.905 | 5953 | 0 | 0 | 1 | 35 | 0.5
2023.12 | 2 | 세아 | 시멘트 | 47.46 | 27.91 | 8.34 | 0.68 | 4.12 | 6.1 | 5.39 | 3.23 | 7.394 | 2.97 | 5998 | 1 | 0 | 0 | 25 | 0.35
2023.01 | 1 | 세아 | 기포콘크리트 | 46.65 | 30.73 | 7.78 | 0.56 | 4.7 | 7.6 | 1.98 | 2.84 | 5.12 | 2.93 | 6152 | 1 | 0 | 0 | 25 | 0.35
2023.01 | 4 | 세아 | 기포콘크리트 | 46.65 | 30.73 | 7.78 | 0.56 | 4.7 | 7.6 | 1.98 | 2.84 | 5.12 | 2.93 | 6152 | 1 | 0 | 0 | 25 | 0.35
2023.07 | 13 | 현대 | 시멘트 | 49.51 | 23.98 | 9.87 | 7.26 | 0.4 | 4.66 | 4.32 | 4.4 | 10.746 | 2.905 | 5953 | 0 | 0 | 1 | 45 | 0.5
2024.06 | 3 | 현대 | 시멘트 | 49.11 | 25.67 | 9.04 | 5.37 | 0.46 | 6.52 | 3.83 | 4.3 | 7.526 | 3 | 5987 | 1 | 0 | 0 | 25 | 0.35
2024.05-2 | 5 | 현대 | 시멘트 | 51.9 | 25.07 | 11.46 | 3.37 | 0.48 | 4.03 | 3.69 | 4.1 | 8.241 | 3.2 | 6084 | 1 | 0 | 0 | 25 | 0.35
2023.12 | 4 | 세아 | 시멘트 | 47.46 | 27.91 | 8.34 | 0.68 | 4.12 | 6.1 | 5.39 | 3.23 | 7.394 | 2.97 | 5998 | 1 | 0 | 0 | 25 | 0.35
2024.12 | 1 | 현대 | 시멘트 | 46.7 | 31.2 | 11.2 | 3.18 | 0.573 | 4.04 | 3.107 | 4.5 | 9.274 | 3.02 | 7127 | 1 | 0 | 0 | 25 | 0.35
2021.04 | 5 | 세아 | 시멘트 | 50.1 | 29.3 | 8.2 | 1.6 | 3.9 | 5.6 | 1.3 | 3.18 | 5.33 | 2.91 | 6045 | 1 | 0 | 0 | 25 | 0.35
2023.01 | 33 | 세아 | 시멘트 | 46.65 | 30.73 | 7.78 | 0.56 | 4.7 | 7.6 | 1.98 | 2.84 | 5.12 | 2.93 | 6152 | 1 | 0 | 0 | 25 | 0.35
2023.07 | 7 | 현대 | 시멘트 | 51.03 | 27.48 | 11.34 | 1.68 | 1.28 | 5.16 | 2.03 | 2.8 | 8.877 | 2.954 | 6155 | 1 | 0 | 0 | 25 | 0.35
2023.07 | 9 | 현대 | 시멘트 | 51.03 | 27.48 | 11.34 | 1.68 | 1.28 | 5.16 | 2.03 | 2.8 | 8.877 | 2.954 | 6155 | 0 | 1 | 0 | 30 | 0.4
2023.07 | 10 | 현대 | 시멘트 | 51.03 | 27.48 | 11.34 | 1.68 | 1.28 | 5.16 | 2.03 | 2.8 | 8.877 | 2.954 | 6155 | 0 | 0 | 1 | 30 | 0.5
2022.1 | 7 | 현대 | 시멘트 | 51.65 | 28.93 | 11.68 | 0.96 | 0.64 | 3.14 | 3 | 4.2 | 9.723 | 2.941 | 5101 | 1 | 0 | 0 | 25 | 0.35
2023.12 | 1 | 세아 | 시멘트 | 47.46 | 27.91 | 8.34 | 0.68 | 4.12 | 6.1 | 5.39 | 3.23 | 7.394 | 2.97 | 5998 | 1 | 0 | 0 | 25 | 0.35
2023.01 | 1 | 세아 | 기포콘크리트 | 46.65 | 30.73 | 7.78 | 0.56 | 4.7 | 7.6 | 1.98 | 2.84 | 5.12 | 2.93 | 6152 | 1 | 0 | 0 | 25 | 0.35
2022.1 | 2 | 현대 | 시멘트 | 51.65 | 28.93 | 11.68 | 0.96 | 0.64 | 3.14 | 3 | 4.2 | 8.221 | 2.941 | 6042 | 0 | 0 | 1 | 20 | 0.5
2023.12 | 11 | 세아 | 시멘트 | 47.46 | 27.91 | 8.34 | 0.68 | 4.12 | 6.1 | 5.39 | 3.23 | 7.394 | 2.97 | 5998 | 1 | 0 | 0 | 25 | 0.35
2024.05-2 | 6 | 현대 | 시멘트 | 51.9 | 25.07 | 11.46 | 3.37 | 0.48 | 4.03 | 3.69 | 4.1 | 8.241 | 3.2 | 6084 | 1 | 0 | 0 | 25 | 0.35
2021.04 | 4 | 세아 | 시멘트 | 50.1 | 29.3 | 8.2 | 1.6 | 3.9 | 5.6 | 1.3 | 3.18 | 5.33 | 2.91 | 6045 | 1 | 0 | 0 | 25 | 0.35
2024.06 | 4 | 현대 | 시멘트 | 49.11 | 25.67 | 9.04 | 5.37 | 0.46 | 6.52 | 3.83 | 4.3 | 7.526 | 3 | 5987 | 1 | 0 | 0 | 25 | 0.35
2024.12 | 1 | 현대 | 시멘트 | 46.7 | 31.2 | 11.2 | 3.18 | 0.573 | 4.04 | 3.107 | 4.5 | 9.274 | 3.02 | 7127 | 1 | 0 | 0 | 25 | 0.35
2023.12 | 2 | 세아 | 시멘트 | 47.46 | 27.91 | 8.34 | 0.68 | 4.12 | 6.1 | 5.39 | 3.23 | 7.394 | 2.97 | 5998 | 1 | 0 | 0 | 25 | 0.35
2023.12 | 4 | 세아 | 시멘트 | 47.46 | 27.91 | 8.34 | 0.68 | 4.12 | 6.1 | 5.39 | 3.23 | 7.394 | 2.97 | 5998 | 1 | 0 | 0 | 25 | 0.35
2024.06 | 8 | 현대 | 시멘트 | 49.11 | 25.67 | 9.04 | 5.37 | 0.46 | 6.52 | 3.83 | 4.3 | 7.526 | 3 | 5987 | 1 | 0 | 0 | 25 | 0.35
2023.12 | 10 | 세아 | 시멘트 | 47.46 | 27.91 | 8.34 | 0.68 | 4.12 | 6.1 | 5.39 | 3.23 | 7.394 | 2.97 | 5998 | 1 | 0 | 0 | 25 | 0.35
2023.12 | 12 | 세아 | 시멘트 | 47.46 | 27.91 | 8.34 | 0.68 | 4.12 | 6.1 | 5.39 | 3.23 | 7.394 | 2.97 | 5998 | 1 | 0 | 0 | 25 | 0.35
2023.07 | 14 | 현대 | 시멘트 | 49.51 | 23.98 | 9.87 | 7.26 | 0.4 | 4.66 | 4.32 | 4.4 | 10.746 | 2.905 | 5953 | 1 | 0 | 0 | 35 | 0.35
2023.07 | 9 | 현대 | 시멘트 | 49.51 | 23.98 | 9.87 | 7.26 | 0.4 | 4.66 | 4.32 | 4.4 | 10.746 | 2.905 | 5953 | 0 | 1 | 0 | 30 | 0.4
2021.04 | 2 | 세아 | 시멘트 | 50.1 | 29.3 | 8.2 | 1.6 | 3.9 | 5.6 | 1.3 | 3.18 | 5.33 | 2.91 | 6045 | 1 | 0 | 0 | 25 | 0.35
2023.01 | 3 | 세아 | 시멘트 | 46.65 | 30.73 | 7.78 | 0.56 | 4.7 | 7.6 | 1.98 | 2.84 | 5.12 | 2.93 | 6152 | 1 | 0 | 0 | 25 | 0.35
2023.12 | 3 | 세아 | 시멘트 | 47.46 | 27.91 | 8.34 | 0.68 | 4.12 | 6.1 | 5.39 | 3.23 | 7.394 | 2.97 | 5998 | 1 | 0 | 0 | 25 | 0.35
2023.01 | 2 | 세아 | 시멘트 | 46.65 | 30.73 | 7.78 | 0.56 | 4.7 | 7.6 | 1.98 | 2.84 | 5.12 | 2.93 | 6152 | 1 | 0 | 0 | 25 | 0.35
2022.1 | 7 | 현대 | 시멘트 | 51.65 | 28.93 | 11.68 | 0.96 | 0.64 | 3.14 | 3 | 4.2 | 8.221 | 2.941 | 6042 | 0 | 0 | 1 | 30 | 0.5
2023.12 | 5 | 세아 | 시멘트 | 47.46 | 27.91 | 8.34 | 0.68 | 4.12 | 6.1 | 5.39 | 3.23 | 7.394 | 2.97 | 5998 | 1 | 0 | 0 | 25 | 0.35
2023.01 | 1 | 세아 | 시멘트 | 46.65 | 30.73 | 7.78 | 0.56 | 4.7 | 7.6 | 1.98 | 2.84 | 5.12 | 2.93 | 6152 | 1 | 0 | 0 | 25 | 0.35
2024.06 | 3 | 현대 | 시멘트 | 49.11 | 25.67 | 9.04 | 5.37 | 0.46 | 6.52 | 3.83 | 4.3 | 7.526 | 3 | 5987 | 1 | 0 | 0 | 25 | 0.35
2024.06 | 4 | 현대 | 시멘트 | 49.11 | 25.67 | 9.04 | 5.37 | 0.46 | 6.52 | 3.83 | 4.3 | 7.526 | 3 | 5987 | 1 | 0 | 0 | 25 | 0.35
2023.11 | 2 | 현대 | 시멘트 | 50.1 | 28.4 | 10 | 3.83 | 0.559 | 3.27 | 3.841 | 3.8 | 8.047 | 3 | 5940 | 1 | 0 | 0 | 20 | 0.35
2023.07 | 2 | 현대 | 시멘트 | 51.03 | 27.48 | 11.34 | 1.68 | 1.28 | 5.16 | 2.03 | 2.8 | 8.877 | 2.954 | 6155 | 0 | 1 | 0 | 20 | 0.4
2023.12 | 12 | 세아 | 시멘트 | 47.46 | 27.91 | 8.34 | 0.68 | 4.12 | 6.1 | 5.39 | 3.23 | 7.394 | 2.97 | 5998 | 1 | 0 | 0 | 25 | 0.35
2022.1 | 8 | 현대 | 시멘트 | 51.65 | 28.93 | 11.68 | 0.96 | 0.64 | 3.14 | 3 | 4.2 | 9.723 | 2.941 | 5101 | 1 | 0 | 0 | 25 | 0.35
2021.04 | 10 | 세아 | 시멘트 | 49.07 | 29.81 | 7.83 | 1.94 | 3.44 | 6.36 | 1.55 | 3.18 | 5.45 | 2.91 | 5994 | 0 | 0 | 1 | 40 | 0.5
2023.12 | 6 | 세아 | 시멘트 | 47.46 | 27.91 | 8.34 | 0.68 | 4.12 | 6.1 | 5.39 | 3.23 | 10.655 | 2.97 | 5998 | 1 | 0 | 0 | 25 | 0.35
2023.07 | 11 | 현대 | 시멘트 | 49.51 | 23.98 | 9.87 | 7.26 | 0.4 | 4.66 | 4.32 | 4.4 | 10.746 | 2.905 | 5953 | 1 | 0 | 0 | 20 | 0.35
2023.12 | 9 | 세아 | 시멘트 | 47.46 | 27.91 | 8.34 | 0.68 | 4.12 | 6.1 | 5.39 | 3.23 | 7.394 | 2.97 | 5998 | 1 | 0 | 0 | 25 | 0.35
2023.01 | 3 | 세아 | 기포콘크리트 | 46.65 | 30.73 | 7.78 | 0.56 | 4.7 | 7.6 | 1.98 | 2.84 | 5.12 | 2.93 | 6152 | 1 | 0 | 0 | 25 | 0.35
2023.07 | 9 | 현대 | 시멘트 | 51.03 | 27.48 | 11.34 | 1.68 | 1.28 | 5.16 | 2.03 | 2.8 | 8.877 | 2.954 | 6155 | 1 | 0 | 0 | 35 | 0.35
2023.1 | 4 | 현대 | 시멘트 | 49 | 30 | 12.7 | 1.54 | 0.05 | 3.87 | 2.84 | 1.5 | 7.745 | 2.8 | 6137 | 0 | 0 | 1 | 30 | 0.5
2023.01 | 45 | 세아 | 시멘트 | 46.65 | 30.73 | 7.78 | 0.56 | 4.7 | 7.6 | 1.98 | 2.84 | 5.12 | 2.93 | 6152 | 1 | 0 | 0 | 25 | 0.35
2023.07 | 6 | 현대 | 시멘트 | 49.51 | 23.98 | 9.87 | 7.26 | 0.4 | 4.66 | 4.32 | 4.4 | 10.746 | 2.905 | 5953 | 1 | 0 | 0 | 20 | 0.35
2024.06 | 3 | 현대 | 시멘트 | 49.11 | 25.67 | 9.04 | 5.37 | 0.46 | 6.52 | 3.83 | 4.3 | 7.526 | 3 | 5987 | 1 | 0 | 0 | 25 | 0.35
2023.07 | 8 | 현대 | 시멘트 | 49.51 | 23.98 | 9.87 | 7.26 | 0.4 | 4.66 | 4.32 | 4.4 | 10.746 | 2.905 | 5953 | 1 | 0 | 0 | 30 | 0.35
2023.07 | 11 | 현대 | 시멘트 | 51.03 | 27.48 | 11.34 | 1.68 | 1.28 | 5.16 | 2.03 | 2.8 | 8.877 | 2.954 | 6155 | 0 | 0 | 1 | 35 | 0.5
2023.12 | 10 | 세아 | 시멘트 | 47.46 | 27.91 | 8.34 | 0.68 | 4.12 | 6.1 | 5.39 | 3.23 | 7.394 | 2.97 | 5998 | 1 | 0 | 0 | 25 | 0.35
2023.12 | 2 | 세아 | 시멘트 | 47.46 | 27.91 | 8.34 | 0.68 | 4.12 | 6.1 | 5.39 | 3.23 | 7.394 | 2.97 | 5998 | 1 | 0 | 0 | 25 | 0.35
2024.06 | 7 | 현대 | 시멘트 | 49.11 | 25.67 | 9.04 | 5.37 | 0.46 | 6.52 | 3.83 | 4.3 | 7.526 | 3 | 5987 | 1 | 0 | 0 | 25 | 0.35
2024.11 | 1 | 세아 | 시멘트 | 49.1 | 27.28 | 11.62 | 1.18 | 4.29 | 5.42 | 1.11 | 3.36 | 12.26 | 2.97 | 5.858 | 1 | 0 | 0 | 25 | 0.35
2024.11 | 4 | 세아 | 시멘트 | 49.1 | 27.28 | 11.62 | 1.18 | 4.29 | 5.42 | 1.11 | 1.94 | 12.26 | 2.97 | 5.858 | 1 | 0 | 0 | 25 | 0.35
2022.1 | 5 | 현대 | 시멘트 | 51.65 | 28.93 | 11.68 | 0.96 | 0.64 | 3.14 | 3 | 4.2 | 9.723 | 2.941 | 5101 | 1 | 0 | 0 | 25 | 0.35
2023.12 | 12 | 세아 | 시멘트 | 47.46 | 27.91 | 8.34 | 0.68 | 4.12 | 6.1 | 5.39 | 3.23 | 7.394 | 2.97 | 5998 | 1 | 0 | 0 | 25 | 0.35
2024.06 | 3 | 현대 | 시멘트 | 49.11 | 25.67 | 9.04 | 5.37 | 0.46 | 6.52 | 3.83 | 4.3 | 7.526 | 3 | 5987 | 1 | 0 | 0 | 25 | 0.35
2022.1 | 11 | 현대 | 시멘트 | 50.43 | 27.52 | 11.81 | 1.51 | 1.04 | 5.04 | 2.65 | 2.7 | 7.865 | 2.936 | 6104 | 0 | 0 | 1 | 30 | 0.5
2023.11 | 3 | 현대 | 시멘트 | 51.2 | 29.8 | 12 | 0.55 | 1.44 | 3.43 | 1.58 | 3.1 | 7.214 | 2.8 | 6208 | 1 | 0 | 0 | 25 | 0.35
2023.01 | 1 | 세아 | 시멘트 | 46.65 | 30.73 | 7.78 | 0.56 | 4.7 | 7.6 | 1.98 | 2.84 | 5.12 | 2.93 | 6152 | 1 | 0 | 0 | 25 | 0.35
2023.07 | 5 | 현대 | 시멘트 | 49.51 | 23.98 | 9.87 | 7.26 | 0.4 | 4.66 | 4.32 | 4.4 | 10.746 | 2.905 | 5953 | 0 | 1 | 0 | 35 | 0.4
2024.06 | 2 | 현대 | 시멘트 | 49.11 | 25.67 | 9.04 | 5.37 | 0.46 | 6.52 | 3.83 | 4.3 | 7.526 | 3 | 5987 | 1 | 0 | 0 | 25 | 0.35
2023.01 | 47 | 세아 | 시멘트 | 46.65 | 30.73 | 7.78 | 0.56 | 4.7 | 7.6 | 1.98 | 2.84 | 5.12 | 2.93 | 6152 | 1 | 0 | 0 | 25 | 0.35
2023.07 | 15 | 현대 | 시멘트 | 49.51 | 23.98 | 9.87 | 7.26 | 0.4 | 4.66 | 4.32 | 4.4 | 10.746 | 2.905 | 5953 | 1 | 0 | 0 | 20 | 0.35
2022.1 | 11 | 현대 | 시멘트 | 50.43 | 27.52 | 11.81 | 1.51 | 1.04 | 5.04 | 2.65 | 2.7 | 7.865 | 2.936 | 6104 | 1 | 0 | 0 | 25 | 0.35
2023.01 | 6 | 세아 | 시멘트 | 46.65 | 30.73 | 7.78 | 0.56 | 4.7 | 7.6 | 1.98 | 2.84 | 5.12 | 2.93 | 6152 | 1 | 0 | 0 | 25 | 0.35
2023.01 | 50 | 세아 | 시멘트 | 46.65 | 30.73 | 7.78 | 0.56 | 4.7 | 7.6 | 1.98 | 2.84 | 5.12 | 2.93 | 6152 | 1 | 0 | 0 | 25 | 0.35
2024.11 | 11 | 세아 | 시멘트 | 49.1 | 27.28 | 11.62 | 1.18 | 4.29 | 5.42 | 1.11 | 3.36 | 12.26 | 2.97 | 5.858 | 1 | 0 | 0 | 25 | 0.35
2023.07 | 5 | 현대 | 시멘트 | 51.03 | 27.48 | 11.34 | 1.68 | 1.28 | 5.16 | 2.03 | 2.8 | 8.877 | 2.954 | 6155 | 0 | 1 | 0 | 30 | 0.4
2023.01 | 3 | 세아 | 시멘트 | 46.65 | 30.73 | 7.78 | 0.56 | 4.7 | 7.6 | 1.98 | 2.84 | 5.12 | 2.93 | 6152 | 1 | 0 | 0 | 25 | 0.35
2023.12 | 3 | 세아 | 시멘트 | 47.46 | 27.91 | 8.34 | 0.68 | 4.12 | 6.1 | 5.39 | 3.23 | 7.394 | 2.97 | 5998 | 1 | 0 | 0 | 25 | 0.35
2021.04 | 2 | 세아 | 시멘트 | 49.07 | 29.81 | 7.83 | 1.94 | 3.44 | 6.36 | 1.55 | 3.18 | 5.45 | 2.91 | 5994 | 1 | 0 | 0 | 25 | 0.35
2023.12 | 6 | 세아 | 시멘트 | 47.46 | 27.91 | 8.34 | 0.68 | 4.12 | 6.1 | 5.39 | 3.23 | 7.394 | 2.97 | 5998 | 1 | 0 | 0 | 25 | 0.35
2023.01 | 32 | 세아 | 시멘트 | 46.65 | 30.73 | 7.78 | 0.56 | 4.7 | 7.6 | 1.98 | 2.84 | 5.12 | 2.93 | 6152 | 1 | 0 | 0 | 25 | 0.35
2023.07 | 10 | 현대 | 시멘트 | 51.03 | 27.48 | 11.34 | 1.68 | 1.28 | 5.16 | 2.03 | 2.8 | 8.877 | 2.954 | 6155 | 0 | 1 | 0 | 35 | 0.4
2023.01 | 55 | 세아 | 시멘트 | 46.65 | 30.73 | 7.78 | 0.56 | 4.7 | 7.6 | 1.98 | 2.84 | 5.12 | 2.93 | 6152 | 1 | 0 | 0 | 25 | 0.35
2022.1 | 15 | 현대 | 시멘트 | 51.65 | 28.93 | 11.68 | 0.96 | 0.64 | 3.14 | 3 | 4.2 | 8.221 | 2.941 | 6042 | 1 | 0 | 0 | 25 | 0.4279868
2023.12 | 7 | 세아 | 시멘트 | 47.46 | 27.91 | 8.34 | 0.68 | 4.12 | 6.1 | 5.39 | 3.23 | 7.394 | 2.97 | 5998 | 1 | 0 | 0 | 25 | 0.447167
2022.1 | 16 | 현대 | 시멘트 | 51.65 | 28.93 | 11.68 | 0.96 | 0.64 | 3.14 | 3 | 4.2 | 8.221 | 2.941 | 6042 | 1 | 0 | 0 | 25 | 0.4279868
2023.12 | 6 | 세아 | 시멘트 | 47.46 | 27.91 | 8.34 | 0.68 | 4.12 | 6.1 | 5.39 | 3.23 | 7.394 | 2.97 | 5998 | 1 | 0 | 0 | 25 | 0.447167
2024.06 | 2 | 현대 | 시멘트 | 49.11 | 25.67 | 9.04 | 5.37 | 0.46 | 6.52 | 3.83 | 4.3 | 7.526 | 3 | 5987 | 1 | 0 | 0 | 25 | 0.4587194
2022.1 | 1 | 현대 | 시멘트 | 50.43 | 27.52 | 11.81 | 1.51 | 1.04 | 5.04 | 2.65 | 2.7 | 7.865 | 2.936 | 6104 | 1 | 0 | 0 | 35 | 0.419144
2023.01 | 4 | 세아 | 시멘트 | 46.65 | 30.73 | 7.78 | 0.56 | 4.7 | 7.6 | 1.98 | 2.84 | 5.12 | 2.93 | 6152 | 1 | 0 | 0 | 25 | 0.4159946
2023.01 | 10 | 세아 | 시멘트 | 46.65 | 30.73 | 7.78 | 0.56 | 4.7 | 7.6 | 1.98 | 2.84 | 5.12 | 2.93 | 6152 | 1 | 0 | 0 | 25 | 0.4159946
2023.01 | 6 | 세아 | 시멘트 | 46.65 | 30.73 | 7.78 | 0.56 | 4.7 | 7.6 | 1.98 | 2.84 | 5.12 | 2.93 | 6152 | 1 | 0 | 0 | 25 | 0.4159946
2024.06 | 8 | 현대 | 시멘트 | 49.11 | 25.67 | 9.04 | 5.37 | 0.46 | 6.52 | 3.83 | 4.3 | 7.526 | 3 | 5987 | 1 | 0 | 0 | 25 | 0.4587194
2023.12 | 1 | 세아 | 시멘트 | 47.46 | 27.91 | 8.34 | 0.68 | 4.12 | 6.1 | 5.39 | 3.23 | 7.394 | 2.97 | 5998 | 1 | 0 | 0 | 25.19162 | 0.35
2023.07 | 12 | 현대 | 시멘트 | 49.51 | 23.98 | 9.87 | 7.26 | 0.4 | 4.66 | 4.32 | 4.4 | 10.746 | 2.905 | 5953 | 0 | 0 | 1 | 36.58632 | 0.5
2023.01 | 35 | 세아 | 시멘트 | 46.65 | 30.73 | 7.78 | 0.56 | 4.7 | 7.6 | 1.98 | 2.84 | 5.12 | 2.93 | 6152 | 1 | 0 | 0 | 25.30511 | 0.35
2022.1 | 4 | 현대 | 시멘트 | 51.65 | 28.93 | 11.68 | 0.96 | 0.64 | 3.14 | 3 | 4.2 | 9.723 | 2.941 | 5101 | 0 | 0 | 1 | 29.75677 | 0.5
2023.08 | 4 | 현대 | 시멘트 | 50.07 | 29.69 | 9.64 | 2.75 | 0.7 | 3.73 | 3.42 | 3.5 | 7.394 | 3.1 | 6286 | 0 | 0 | 1 | 30.83608 | 0.5
2021.04 | 1 | 세아 | 급결재 | 49.07 | 29.81 | 7.83 | 1.94 | 3.44 | 6.36 | 1.55 | 3.18 | 5.45 | 2.91 | 5994 | 0 | 0 | 0 | 11.08117 | 0.6
2024.06 | 4 | 현대 | 시멘트 | 49.11 | 25.67 | 9.04 | 5.37 | 0.46 | 6.52 | 3.83 | 4.3 | 7.526 | 3 | 5987 | 1 | 0 | 0 | 24.95939 | 0.35
2024.06 | 7 | 현대 | 시멘트 | 49.11 | 25.67 | 9.04 | 5.37 | 0.46 | 6.52 | 3.83 | 4.3 | 7.526 | 3 | 5987 | 1 | 0 | 0 | 25.36929 | 0.35
2023.12 | 14 | 세아 | 시멘트 | 47.46 | 27.91 | 8.34 | 0.68 | 4.12 | 6.1 | 5.39 | 3.23 | 7.394 | 2.97 | 5998 | 1 | 0 | 0 | 24.77809 | 0.35
2023.07 | 4 | 현대 | 시멘트 | 49.51 | 23.98 | 9.87 | 7.26 | 0.4 | 4.66 | 4.32 | 4.4 | 10.746 | 2.905 | 5953 | 0 | 1 | 0 | 28.25887 | 0.4
2023.01 | 36 | 세아 | 시멘트 | 46.65 | 30.73 | 7.78 | 0.56 | 4.7 | 7.6 | 1.98 | 2.84 | 5.12 | 2.93 | 6152 | 1 | 0 | 0 | 25 | 0.35
2022.1 | 2 | 현대 | 시멘트 | 50.43 | 27.52 | 11.81 | 1.51 | 1.04 | 5.04 | 2.65 | 2.7 | 9.854 | 2.936 | 5078 | 1 | 0 | 0 | 20 | 0.35
2023.12 | 9 | 세아 | 시멘트 | 47.46 | 27.91 | 8.34 | 0.68 | 4.12 | 6.1 | 5.39 | 3.23 | 7.394 | 2.97 | 5998 | 1 | 0 | 0 | 25 | 0.35
2023.07 | 19 | 현대 | 시멘트 | 49.51 | 23.98 | 9.87 | 7.26 | 0.4 | 4.66 | 4.32 | 4.4 | 10.746 | 2.905 | 5953 | 1 | 0 | 0 | 30 | 0.35
2023.12 | 21 | 세아 | 시멘트 | 47.46 | 27.91 | 8.34 | 0.68 | 4.12 | 6.1 | 5.39 | 3.23 | 7.394 | 2.97 | 5998 | 1 | 0 | 0 | 25 | 0.35
2023.12 | 2 | 세아 | 시멘트 | 47.46 | 27.91 | 8.34 | 0.68 | 4.12 | 6.1 | 5.39 | 3.23 | 10.655 | 2.97 | 5998 | 1 | 0 | 0 | 25 | 0.35
2023.12 | 12 | 세아 | 시멘트 | 47.46 | 27.91 | 8.34 | 0.68 | 4.12 | 6.1 | 5.39 | 3.23 | 10.655 | 2.97 | 5998 | 1 | 0 | 0 | 25 | 0.35
2024.04 | 6 | 현대 | 시멘트 | 53.4 | 25.21 | 10.87 | 3.19 | 0.53 | 3.7 | 3.1 | 4.2 | 9.452 | 3.1 | 5991 | 1 | 0 | 0 | 25 | 0.35
2021.04 | 1 | 세아 | 시멘트 | 49.07 | 29.81 | 7.83 | 1.94 | 3.44 | 6.36 | 1.55 | 3.18 | 5.45 | 2.91 | 5994 | 1 | 0 | 0 | 25 | 0.35
2024.11 | 1 | 세아 | 시멘트 | 49.1 | 27.28 | 11.62 | 1.18 | 4.29 | 5.42 | 1.11 | 3.36 | 12.26 | 2.97 | 5.858 | 1 | 0 | 0 | 25 | 0.35
2023.07 | 3 | 현대 | 시멘트 | 51.03 | 27.48 | 11.34 | 1.68 | 1.28 | 5.16 | 2.03 | 2.8 | 8.877 | 2.954 | 6196.244 | 0 | 1 | 0 | 20 | 0.4
2023.01 | 3 | 세아 | 시멘트 | 46.65 | 30.73 | 7.78 | 0.56 | 4.7 | 7.6 | 1.98 | 2.84 | 5.12 | 2.93 | 6152.16 | 1 | 0 | 0 | 25 | 0.35
2023.11 | 4 | 현대 | 시멘트 | 50.1 | 28.4 | 10 | 3.83 | 0.559 | 3.27 | 3.841 | 3.8 | 8.047 | 3 | 5648.343 | 0 | 0 | 1 | 30 | 0.5
2023.01 | 38 | 세아 | 시멘트 | 46.65 | 30.73 | 7.78 | 0.56 | 4.7 | 7.6 | 1.98 | 2.84 | 5.12 | 2.93 | 6145.824 | 1 | 0 | 0 | 25 | 0.35
2023.07 | 22 | 현대 | 시멘트 | 51.03 | 27.48 | 11.34 | 1.68 | 1.28 | 5.16 | 2.03 | 2.8 | 8.877 | 2.954 | 6098.308 | 0 | 0 | 1 | 45 | 0.5
2024.04 | 4 | 현대 | 시멘트 | 53.4 | 25.21 | 10.87 | 3.19 | 0.53 | 3.7 | 3.1 | 4.2 | 9.452 | 3.1 | 6001.044 | 1 | 0 | 0 | 25 | 0.35
2023.07 | 4 | 현대 | 시멘트 | 49.51 | 23.98 | 9.87 | 7.26 | 0.4 | 4.66 | 4.32 | 4.4 | 10.746 | 2.905 | 5918.627 | 0 | 1 | 0 | 30 | 0.4
2023.01 | 48 | 세아 | 시멘트 | 46.65 | 30.73 | 7.78 | 0.56 | 4.7 | 7.6 | 1.98 | 2.84 | 5.12 | 2.93 | 6145.824 | 1 | 0 | 0 | 25 | 0.35
2021.04 | 7 | 세아 | 시멘트 | 50.1 | 29.3 | 8.2 | 1.6 | 3.9 | 5.6 | 1.3 | 3.18 | 5.33 | 2.91 | 6028.483 | 1 | 0 | 0 | 25 | 0.35
2023.01 | 9 | 세아 | 시멘트 | 46.65 | 30.73 | 7.78 | 0.56 | 4.7 | 7.6 | 1.98 | 2.84 | 5.12 | 2.93 | 6145.824 | 1 | 0 | 0 | 25 | 0.35
2023.07 | 21 | 현대 | 시멘트 | 51.03 | 27.48 | 11.34 | 1.68 | 1.28 | 5.16 | 2.03 | 2.8 | 8.877 | 2.958544 | 6155 | 0 | 0 | 1 | 40 | 0.5
2023.01 | 26 | 세아 | 시멘트 | 46.65 | 30.73 | 7.78 | 0.56 | 4.7 | 7.6 | 1.98 | 2.84 | 5.12 | 2.930243 | 6152 | 1 | 0 | 0 | 25 | 0.35
2023.12 | 1 | 세아 | 시멘트 | 47.46 | 27.91 | 8.34 | 0.68 | 4.12 | 6.1 | 5.39 | 3.23 | 7.394 | 2.970901 | 5998 | 1 | 0 | 0 | 25 | 0.35
2024.11 | 3 | 세아 | 시멘트 | 49.1 | 27.28 | 11.62 | 1.18 | 4.29 | 5.42 | 1.11 | 0.94 | 12.26 | 2.970556 | 5.858 | 1 | 0 | 0 | 25 | 0.35
2023.12 | 6 | 세아 | 시멘트 | 47.46 | 27.91 | 8.34 | 0.68 | 4.12 | 6.1 | 5.39 | 3.23 | 7.394 | 2.970447 | 5998 | 1 | 0 | 0 | 25 | 0.35
2023.08 | 4 | 현대 | 시멘트 | 49.21 | 29.58 | 11.44 | 1.1 | 1.99 | 4.75 | 1.93 | 3.2 | 7.842 | 2.895917 | 6245 | 0 | 0 | 1 | 30 | 0.5
2023.07 | 16 | 현대 | 시멘트 | 49.51 | 23.98 | 9.87 | 7.26 | 0.4 | 4.66 | 4.32 | 4.4 | 10.746 | 2.908521 | 5953 | 1 | 0 | 0 | 25 | 0.35
2023.01 | 3 | 세아 | 기포콘크리트 | 46.65 | 30.73 | 7.78 | 0.56 | 4.7 | 7.6 | 1.98 | 2.84 | 5.12 | 2.930243 | 6152 | 1 | 0 | 0 | 25 | 0.35
2023.01 | 40 | 세아 | 시멘트 | 46.65 | 30.73 | 7.78 | 0.56 | 4.7 | 7.6 | 1.98 | 2.84 | 5.12 | 2.930243 | 6152 | 1 | 0 | 0 | 25 | 0.35
2023.01 | 28 | 세아 | 시멘트 | 46.65 | 30.73 | 7.78 | 0.56 | 4.7 | 7.6 | 1.98 | 2.84 | 5.12 | 2.930243 | 6152 | 1 | 0 | 0 | 25 | 0.35
2023.07 | 13 | 현대 | 시멘트 | 51.03 | 27.48 | 11.34 | 1.68 | 1.28 | 5.16 | 2.03 | 2.8 | 8.786691 | 2.954 | 6155 | 1 | 0 | 0 | 30 | 0.35
2024.06 | 5 | 현대 | 시멘트 | 49.11 | 25.67 | 9.04 | 5.37 | 0.46 | 6.52 | 3.83 | 4.3 | 7.584188 | 3 | 5987 | 1 | 0 | 0 | 25 | 0.35
2023.01 | 43 | 세아 | 시멘트 | 46.65 | 30.73 | 7.78 | 0.56 | 4.7 | 7.6 | 1.98 | 2.84 | 5.073693 | 2.93 | 6152 | 1 | 0 | 0 | 25 | 0.35
2023.01 | 42 | 세아 | 시멘트 | 46.65 | 30.73 | 7.78 | 0.56 | 4.7 | 7.6 | 1.98 | 2.84 | 5.073693 | 2.93 | 6152 | 1 | 0 | 0 | 25 | 0.35
2022.1 | 6 | 현대 | 시멘트 | 51.65 | 28.93 | 11.68 | 0.96 | 0.64 | 3.14 | 3 | 4.2 | 8.494897 | 2.941 | 6042 | 0 | 0 | 1 | 20 | 0.5
2023.01 | 52 | 세아 | 시멘트 | 46.65 | 30.73 | 7.78 | 0.56 | 4.7 | 7.6 | 1.98 | 2.84 | 5.073693 | 2.93 | 6152 | 1 | 0 | 0 | 25 | 0.35
2023.12 | 8 | 세아 | 시멘트 | 47.46 | 27.91 | 8.34 | 0.68 | 4.12 | 6.1 | 5.39 | 3.23 | 7.525956 | 2.97 | 5998 | 1 | 0 | 0 | 25 | 0.35
2024.12 | 2 | 현대 | 시멘트 | 46.7 | 31.2 | 11.2 | 3.18 | 0.573 | 4.04 | 3.107 | 4.5 | 9.130822 | 3.02 | 7127 | 1 | 0 | 0 | 25 | 0.35
2023.12 | 7 | 세아 | 시멘트 | 47.46 | 27.91 | 8.34 | 0.68 | 4.12 | 6.1 | 5.39 | 3.23 | 7.731969 | 2.97 | 5998 | 1 | 0 | 0 | 25 | 0.35
2023.01 | 5 | 세아 | 시멘트 | 46.65 | 30.73 | 7.78 | 0.56 | 4.7 | 7.6 | 1.98 | 2.84 | 5.279705 | 2.93 | 6152 | 1 | 0 | 0 | 25 | 0.35
2024.11 | 5 | 세아 | 시멘트 | 49.1 | 27.28 | 11.62 | 1.18 | 4.29 | 5.42 | 1.11 | 2.24316 | 12.26 | 2.97 | 5.858 | 1 | 0 | 0 | 25 | 0.35
2023.07 | 10 | 현대 | 시멘트 | 49.51 | 23.98 | 9.87 | 7.26 | 0.4 | 4.66 | 4.32 | 4.378715 | 10.746 | 2.905 | 5953 | 0 | 1 | 0 | 35 | 0.4
2021.04 | 7 | 세아 | 시멘트 | 49.07 | 29.81 | 7.83 | 1.94 | 3.44 | 6.36 | 1.55 | 3.114911 | 5.45 | 2.91 | 5994 | 0 | 0 | 1 | 40 | 0.5
2023.09 | 4 | 현대 | 시멘트 | 43.95 | 24.07 | 10.81 | 3.19 | 0.74 | 9.05 | 8.19 | 4.241379 | 7.556 | 3.3 | 6285 | 0 | 0 | 1 | 30 | 0.5
2023.01 | 17 | 세아 | 시멘트 | 46.65 | 30.73 | 7.78 | 0.56 | 4.7 | 7.6 | 1.98 | 2.836023 | 5.12 | 2.93 | 6152 | 1 | 0 | 0 | 25 | 0.35
2021.04 | 4 | 세아 | 시멘트 | 49.07 | 29.81 | 7.83 | 1.94 | 3.44 | 6.36 | 1.55 | 3.118926 | 5.45 | 2.91 | 5994 | 1 | 0 | 0 | 25 | 0.35
2022.1 | 8 | 현대 | 시멘트 | 51.65 | 28.93 | 11.68 | 0.96 | 0.64 | 3.14 | 3 | 4.229805 | 8.221 | 2.941 | 6042 | 0 | 0 | 1 | 40 | 0.5
2024.06 | 2 | 현대 | 시멘트 | 49.11 | 25.67 | 9.04 | 5.37 | 0.46 | 6.52 | 3.83 | 4.305715 | 7.526 | 3 | 5987 | 1 | 0 | 0 | 25 | 0.35
2021.04 | 2 | 세아 | 시멘트 | 49.07 | 29.81 | 7.83 | 1.94 | 3.44 | 6.36 | 1.55 | 3.118926 | 5.45 | 2.91 | 5994 | 1 | 0 | 0 | 25 | 0.35
2023.12 | 16 | 세아 | 시멘트 | 47.46 | 27.91 | 8.34 | 0.68 | 4.12 | 6.1 | 5.39 | 3.182462 | 7.394 | 2.97 | 5998 | 1 | 0 | 0 | 25 | 0.35

## 정답
RMth | No | Class1 | Class2 | CaO | Al2O3 | SiO2 | Fe2O3 | SO3 | MgO | etc | FM | MeanV | Density | Blain | HG | AG | DG | Gyp_per | WC_per
2023.08 | 2 | 현대 | 시멘트 | 50.07 | 29.69 | 9.64 | 2.75 | 0.7 | 3.73 | 3.42 | 3.5 | 7.394 | 3.1 | 6286 | 1 | 0 | 0 | 20 | 0.35
2023.01 | 1 | 세아 | 시멘트 | 46.65 | 30.73 | 7.78 | 0.56 | 4.7 | 7.6 | 1.98 | 2.84 | 5.12 | 2.93 | 6152 | 1 | 0 | 0 | 25 | 0.35
2023.01 | 2 | 세아 | 기포콘크리트 | 46.65 | 30.73 | 7.78 | 0.56 | 4.7 | 7.6 | 1.98 | 2.84 | 5.12 | 2.93 | 6152 | 1 | 0 | 0 | 25 | 0.35
2023.01 | 5 | 세아 | 기포콘크리트 | 46.65 | 30.73 | 7.78 | 0.56 | 4.7 | 7.6 | 1.98 | 2.84 | 5.12 | 2.93 | 6152 | 1 | 0 | 0 | 25 | 0.35
2021.04 | 3 | 세아 | 시멘트 | 49.07 | 29.81 | 7.83 | 1.94 | 3.44 | 6.36 | 1.55 | 3.18 | 5.45 | 2.91 | 5994 | 1 | 0 | 0 | 25 | 0.35
2023.12 | 8 | 세아 | 시멘트 | 47.46 | 27.91 | 8.34 | 0.68 | 4.12 | 6.1 | 5.39 | 3.23 | 7.394 | 2.97 | 5998 | 1 | 0 | 0 | 25 | 0.35
2023.07 | 13 | 현대 | 시멘트 | 49.51 | 23.98 | 9.87 | 7.26 | 0.4 | 4.66 | 4.32 | 4.4 | 10.746 | 2.905 | 5953 | 1 | 0 | 0 | 30 | 0.35
2023.07 | 7 | 현대 | 시멘트 | 51.03 | 27.48 | 11.34 | 1.68 | 1.28 | 5.16 | 2.03 | 2.8 | 8.877 | 2.954 | 6155 | 0 | 1 | 0 | 20 | 0.4
2024.06 | 1 | 현대 | 시멘트 | 49.11 | 25.67 | 9.04 | 5.37 | 0.46 | 6.52 | 3.83 | 4.3 | 7.526 | 3 | 5987 | 1 | 0 | 0 | 25 | 0.35
2023.12 | 21 | 세아 | 시멘트 | 47.46 | 27.91 | 8.34 | 0.68 | 4.12 | 6.1 | 5.39 | 3.23 | 10.655 | 2.97 | 5998 | 1 | 0 | 0 | 25 | 0.35
2023.01 | 34 | 세아 | 시멘트 | 46.65 | 30.73 | 7.78 | 0.56 | 4.7 | 7.6 | 1.98 | 2.84 | 5.12 | 2.93 | 6152 | 1 | 0 | 0 | 25 | 0.35
2023.12 | 7 | 세아 | 시멘트 | 47.46 | 27.91 | 8.34 | 0.68 | 4.12 | 6.1 | 5.39 | 3.23 | 7.394 | 2.97 | 5998 | 1 | 0 | 0 | 25 | 0.35
2023.12 | 8 | 세아 | 시멘트 | 47.46 | 27.91 | 8.34 | 0.68 | 4.12 | 6.1 | 5.39 | 3.23 | 7.394 | 2.97 | 5998 | 1 | 0 | 0 | 25 | 0.35
2023.07 | 12 | 현대 | 시멘트 | 51.03 | 27.48 | 11.34 | 1.68 | 1.28 | 5.16 | 2.03 | 2.8 | 8.877 | 2.954 | 6155 | 0 | 0 | 1 | 40 | 0.5
2023.12 | 7 | 세아 | 시멘트 | 47.46 | 27.91 | 8.34 | 0.68 | 4.12 | 6.1 | 5.39 | 3.23 | 7.394 | 2.97 | 5998 | 1 | 0 | 0 | 25 | 0.35
2022.1 | 3 | 현대 | 시멘트 | 50.43 | 27.52 | 11.81 | 1.51 | 1.04 | 5.04 | 2.65 | 2.7 | 9.854 | 2.936 | 5078 | 0 | 0 | 1 | 30 | 0.5
2023.01 | 11 | 세아 | 시멘트 | 46.65 | 30.73 | 7.78 | 0.56 | 4.7 | 7.6 | 1.98 | 2.84 | 5.12 | 2.93 | 6152 | 1 | 0 | 0 | 25 | 0.35
2023.01 | 4 | 세아 | 시멘트 | 46.65 | 30.73 | 7.78 | 0.56 | 4.7 | 7.6 | 1.98 | 2.84 | 5.12 | 2.93 | 6152 | 1 | 0 | 0 | 25 | 0.35
2024.11 | 6 | 세아 | 시멘트 | 49.1 | 27.28 | 11.62 | 1.18 | 4.29 | 5.42 | 1.11 | 3.36 | 12.26 | 2.97 | 5.858 | 1 | 0 | 0 | 25 | 0.35
2023.01 | 14 | 세아 | 시멘트 | 46.65 | 30.73 | 7.78 | 0.56 | 4.7 | 7.6 | 1.98 | 2.84 | 5.12 | 2.93 | 6152 | 1 | 0 | 0 | 25 | 0.35
2023.12 | 4 | 세아 | 시멘트 | 47.46 | 27.91 | 8.34 | 0.68 | 4.12 | 6.1 | 5.39 | 3.23 | 7.394 | 2.97 | 5998 | 1 | 0 | 0 | 25 | 0.35
2024.11 | 10 | 세아 | 시멘트 | 49.1 | 27.28 | 11.62 | 1.18 | 4.29 | 5.42 | 1.11 | 1.94 | 12.26 | 2.97 | 5.858 | 1 | 0 | 0 | 25 | 0.35
2024.06 | 9 | 현대 | 시멘트 | 49.11 | 25.67 | 9.04 | 5.37 | 0.46 | 6.52 | 3.83 | 4.3 | 7.526 | 3 | 5987 | 1 | 0 | 0 | 25 | 0.35
2023.12 | 14 | 세아 | 시멘트 | 47.46 | 27.91 | 8.34 | 0.68 | 4.12 | 6.1 | 5.39 | 3.23 | 7.394 | 2.97 | 5998 | 1 | 0 | 0 | 25 | 0.35
2023.12 | 15 | 세아 | 시멘트 | 47.46 | 27.91 | 8.34 | 0.68 | 4.12 | 6.1 | 5.39 | 3.23 | 7.394 | 2.97 | 5998 | 1 | 0 | 0 | 25 | 0.35
2023.01 | 56 | 세아 | 시멘트 | 46.65 | 30.73 | 7.78 | 0.56 | 4.7 | 7.6 | 1.98 | 2.84 | 5.12 | 2.93 | 6152 | 1 | 0 | 0 | 25 | 0.35
2023.09 | 2 | 현대 | 시멘트 | 43.95 | 24.07 | 10.81 | 3.19 | 0.74 | 9.05 | 8.19 | 4.4 | 7.556 | 3.3 | 6285 | 1 | 0 | 0 | 20 | 0.35
2023.07 | 18 | 현대 | 시멘트 | 49.51 | 23.98 | 9.87 | 7.26 | 0.4 | 4.66 | 4.32 | 4.4 | 10.746 | 2.905 | 5953 | 1 | 0 | 0 | 35 | 0.35
2023.01 | 24 | 세아 | 시멘트 | 46.65 | 30.73 | 7.78 | 0.56 | 4.7 | 7.6 | 1.98 | 2.84 | 5.12 | 2.93 | 6152 | 1 | 0 | 0 | 25 | 0.35
2023.01 | 8 | 세아 | 시멘트 | 46.65 | 30.73 | 7.78 | 0.56 | 4.7 | 7.6 | 1.98 | 2.84 | 5.12 | 2.93 | 6152 | 1 | 0 | 0 | 25 | 0.35
2023.01 | 8 | 세아 | 기포콘크리트 | 46.65 | 30.73 | 7.78 | 0.56 | 4.7 | 7.6 | 1.98 | 2.84 | 5.12 | 2.93 | 6152 | 1 | 0 | 0 | 25 | 0.35
2023.12 | 3 | 세아 | 시멘트 | 47.46 | 27.91 | 8.34 | 0.68 | 4.12 | 6.1 | 5.39 | 3.23 | 7.394 | 2.97 | 5998 | 1 | 0 | 0 | 25 | 0.35
2022.1 | 2 | 현대 | 시멘트 | 51.65 | 28.93 | 11.68 | 0.96 | 0.64 | 3.14 | 3 | 4.2 | 9.723 | 2.941 | 5101 | 0 | 0 | 1 | 20 | 0.5
2024.11 | 7 | 세아 | 시멘트 | 49.1 | 27.28 | 11.62 | 1.18 | 4.29 | 5.42 | 1.11 | 3.36 | 12.26 | 2.97 | 5.858 | 1 | 0 | 0 | 25 | 0.35
2023.12 | 4 | 세아 | 시멘트 | 47.46 | 27.91 | 8.34 | 0.68 | 4.12 | 6.1 | 5.39 | 3.23 | 7.394 | 2.97 | 5998 | 1 | 0 | 0 | 25 | 0.35
2023.11-2 | 3 | 현대 | 시멘트 | 49.7 | 28.5 | 9.68 | 4.87 | 0.555 | 2.95 | 3.745 | 4.9 | 7.841 | 2.9 | 6041 | 1 | 0 | 0 | 25 | 0.35
2023.12 | 4 | 세아 | 시멘트 | 47.46 | 27.91 | 8.34 | 0.68 | 4.12 | 6.1 | 5.39 | 3.23 | 7.394 | 2.97 | 5998 | 1 | 0 | 0 | 25 | 0.35
2021.04 | 2 | 세아 | 시멘트 | 50.1 | 29.3 | 8.2 | 1.6 | 3.9 | 5.6 | 1.3 | 3.18 | 5.33 | 2.91 | 6045 | 1 | 0 | 0 | 25 | 0.35
2024.06 | 1 | 현대 | 시멘트 | 49.11 | 25.67 | 9.04 | 5.37 | 0.46 | 6.52 | 3.83 | 4.3 | 7.526 | 3 | 5987 | 1 | 0 | 0 | 25 | 0.35
2023.01 | 3 | 세아 | 기포콘크리트 | 46.65 | 30.73 | 7.78 | 0.56 | 4.7 | 7.6 | 1.98 | 2.84 | 5.12 | 2.93 | 6152 | 1 | 0 | 0 | 25 | 0.35
2023.12 | 5 | 세아 | 시멘트 | 47.46 | 27.91 | 8.34 | 0.68 | 4.12 | 6.1 | 5.39 | 3.23 | 7.394 | 2.97 | 5998 | 1 | 0 | 0 | 25 | 0.35
2023.11 | 2 | 현대 | 시멘트 | 51.2 | 29.8 | 12 | 0.55 | 1.44 | 3.43 | 1.58 | 3.1 | 7.214 | 2.8 | 6208 | 1 | 0 | 0 | 20 | 0.35
2023.12 | 15 | 세아 | 시멘트 | 47.46 | 27.91 | 8.34 | 0.68 | 4.12 | 6.1 | 5.39 | 3.23 | 7.394 | 2.97 | 5998 | 1 | 0 | 0 | 25 | 0.35
2023.12 | 18 | 세아 | 시멘트 | 47.46 | 27.91 | 8.34 | 0.68 | 4.12 | 6.1 | 5.39 | 3.23 | 7.394 | 2.97 | 5998 | 1 | 0 | 0 | 25 | 0.35
2023.12 | 14 | 세아 | 시멘트 | 47.46 | 27.91 | 8.34 | 0.68 | 4.12 | 6.1 | 5.39 | 3.23 | 7.394 | 2.97 | 5998 | 1 | 0 | 0 | 25 | 0.35
2023.01 | 39 | 세아 | 시멘트 | 46.65 | 30.73 | 7.78 | 0.56 | 4.7 | 7.6 | 1.98 | 2.84 | 5.12 | 2.93 | 6152 | 1 | 0 | 0 | 25 | 0.35
2021.04 | 4 | 세아 | 시멘트 | 49.07 | 29.81 | 7.83 | 1.94 | 3.44 | 6.36 | 1.55 | 3.18 | 5.45 | 2.91 | 5994 | 1 | 0 | 0 | 25 | 0.35
2023.12 | 16 | 세아 | 시멘트 | 47.46 | 27.91 | 8.34 | 0.68 | 4.12 | 6.1 | 5.39 | 3.23 | 10.655 | 2.97 | 5998 | 1 | 0 | 0 | 25 | 0.35
2021.04 | 1 | 세아 | 시멘트 | 49.07 | 29.81 | 7.83 | 1.94 | 3.44 | 6.36 | 1.55 | 3.18 | 5.45 | 2.91 | 5994 | 1 | 0 | 0 | 25 | 0.35
2023.01 | 27 | 세아 | 시멘트 | 46.65 | 30.73 | 7.78 | 0.56 | 4.7 | 7.6 | 1.98 | 2.84 | 5.12 | 2.93 | 6152 | 1 | 0 | 0 | 25 | 0.35
2024.11 | 10 | 세아 | 시멘트 | 49.1 | 27.28 | 11.62 | 1.18 | 4.29 | 5.42 | 1.11 | 3.36 | 12.26 | 2.97 | 5.858 | 1 | 0 | 0 | 25 | 0.35
2023.01 | 51 | 세아 | 시멘트 | 46.65 | 30.73 | 7.78 | 0.56 | 4.7 | 7.6 | 1.98 | 2.84 | 5.12 | 2.93 | 6152 | 1 | 0 | 0 | 25 | 0.35
2021.04 | 2 | 세아 | 시멘트 | 50.1 | 29.3 | 8.2 | 1.6 | 3.9 | 5.6 | 1.3 | 3.18 | 5.33 | 2.91 | 6045 | 0 | 0 | 1 | 32 | 0.5
2023.12 | 5 | 세아 | 시멘트 | 47.46 | 27.91 | 8.34 | 0.68 | 4.12 | 6.1 | 5.39 | 3.23 | 7.394 | 2.97 | 5998 | 1 | 0 | 0 | 25 | 0.35
2021.04 | 1 | 세아 | 시멘트 | 50.1 | 29.3 | 8.2 | 1.6 | 3.9 | 5.6 | 1.3 | 3.18 | 5.33 | 2.91 | 6045 | 0 | 0 | 1 | 30 | 0.5
2021.04 | 3 | 세아 | 시멘트 | 49.07 | 29.81 | 7.83 | 1.94 | 3.44 | 6.36 | 1.55 | 3.18 | 5.45 | 2.91 | 5994 | 1 | 0 | 0 | 25 | 0.35
2021.04 | 5 | 세아 | 시멘트 | 50.1 | 29.3 | 8.2 | 1.6 | 3.9 | 5.6 | 1.3 | 3.18 | 5.33 | 2.91 | 6045 | 1 | 0 | 0 | 25 | 0.35
2023.08 | 2 | 현대 | 시멘트 | 49.21 | 29.58 | 11.44 | 1.1 | 1.99 | 4.75 | 1.93 | 3.2 | 7.842 | 2.9 | 6245 | 1 | 0 | 0 | 20 | 0.35
2023.07 | 25 | 현대 | 시멘트 | 49.51 | 23.98 | 9.87 | 7.26 | 0.4 | 4.66 | 4.32 | 4.4 | 10.746 | 2.905 | 5953 | 0 | 0 | 1 | 40 | 0.5
2023.12 | 6 | 세아 | 시멘트 | 47.46 | 27.91 | 8.34 | 0.68 | 4.12 | 6.1 | 5.39 | 3.23 | 7.394 | 2.97 | 5998 | 1 | 0 | 0 | 25 | 0.35
2022.1 | 7 | 현대 | 시멘트 | 50.43 | 27.52 | 11.81 | 1.51 | 1.04 | 5.04 | 2.65 | 2.7 | 7.865 | 2.936 | 6104 | 0 | 0 | 1 | 30 | 0.5
2021.04 | 5 | 세아 | 시멘트 | 50.1 | 29.3 | 8.2 | 1.6 | 3.9 | 5.6 | 1.3 | 3.18 | 5.33 | 2.91 | 6045 | 0 | 0 | 1 | 38 | 0.5
2023.07 | 8 | 현대 | 시멘트 | 51.03 | 27.48 | 11.34 | 1.68 | 1.28 | 5.16 | 2.03 | 2.8 | 8.877 | 2.954 | 6155 | 0 | 1 | 0 | 25 | 0.4
2022.1 | 5 | 현대 | 시멘트 | 50.43 | 27.52 | 11.81 | 1.51 | 1.04 | 5.04 | 2.65 | 2.7 | 9.854 | 2.936 | 5078 | 1 | 0 | 0 | 25 | 0.35
2023.01 | 2 | 세아 | 시멘트 | 46.65 | 30.73 | 7.78 | 0.56 | 4.7 | 7.6 | 1.98 | 2.84 | 5.12 | 2.93 | 6152 | 1 | 0 | 0 | 25 | 0.35
2023.07 | 7 | 현대 | 시멘트 | 49.51 | 23.98 | 9.87 | 7.26 | 0.4 | 4.66 | 4.32 | 4.4 | 10.746 | 2.905 | 5953 | 0 | 1 | 0 | 20 | 0.4
2023.07 | 26 | 현대 | 시멘트 | 49.51 | 23.98 | 9.87 | 7.26 | 0.4 | 4.66 | 4.32 | 4.4 | 10.746 | 2.905 | 5953 | 0 | 0 | 1 | 45 | 0.5
2023.01 | 54 | 세아 | 시멘트 | 46.65 | 30.73 | 7.78 | 0.56 | 4.7 | 7.6 | 1.98 | 2.84 | 5.12 | 2.93 | 6152 | 1 | 0 | 0 | 25 | 0.35
2024.06 | 3 | 현대 | 시멘트 | 49.11 | 25.67 | 9.04 | 5.37 | 0.46 | 6.52 | 3.83 | 4.3 | 7.526 | 3 | 5987 | 1 | 0 | 0 | 25 | 0.35
2023.12 | 17 | 세아 | 시멘트 | 47.46 | 27.91 | 8.34 | 0.68 | 4.12 | 6.1 | 5.39 | 3.23 | 7.394 | 2.97 | 5998 | 1 | 0 | 0 | 25 | 0.35
2023.01 | 44 | 세아 | 시멘트 | 46.65 | 30.73 | 7.78 | 0.56 | 4.7 | 7.6 | 1.98 | 2.84 | 5.12 | 2.93 | 6152 | 1 | 0 | 0 | 25 | 0.35
2024.11 | 6 | 세아 | 시멘트 | 49.1 | 27.28 | 11.62 | 1.18 | 4.29 | 5.42 | 1.11 | 3.36 | 12.26 | 2.97 | 5.858 | 1 | 0 | 0 | 25 | 0.35
2024.06 | 4 | 현대 | 시멘트 | 49.11 | 25.67 | 9.04 | 5.37 | 0.46 | 6.52 | 3.83 | 4.3 | 7.526 | 3 | 5987 | 1 | 0 | 0 | 25 | 0.35
2023.12 | 11 | 세아 | 시멘트 | 47.46 | 27.91 | 8.34 | 0.68 | 4.12 | 6.1 | 5.39 | 3.23 | 10.655 | 2.97 | 5998 | 1 | 0 | 0 | 25 | 0.35
2021.04 | 6 | 세아 | 시멘트 | 50.1 | 29.3 | 8.2 | 1.6 | 3.9 | 5.6 | 1.3 | 3.18 | 5.33 | 2.91 | 6045 | 0 | 0 | 1 | 40 | 0.5
2022.1 | 3 | 현대 | 시멘트 | 51.65 | 28.93 | 11.68 | 0.96 | 0.64 | 3.14 | 3 | 4.2 | 9.723 | 2.941 | 5101 | 0 | 0 | 1 | 30 | 0.5
2024.11 | 1 | 세아 | 시멘트 | 49.1 | 27.28 | 11.62 | 1.18 | 4.29 | 5.42 | 1.11 | 3.36 | 12.26 | 2.97 | 5.858 | 1 | 0 | 0 | 25 | 0.35
2023.07 | 15 | 현대 | 시멘트 | 51.03 | 27.48 | 11.34 | 1.68 | 1.28 | 5.16 | 2.03 | 2.8 | 8.877 | 2.954 | 6155 | 1 | 0 | 0 | 20 | 0.35
2024.06 | 1 | 현대 | 시멘트 | 49.11 | 25.67 | 9.04 | 5.37 | 0.46 | 6.52 | 3.83 | 4.3 | 7.526 | 3 | 5987 | 1 | 0 | 0 | 25 | 0.35
2024.11 | 8 | 세아 | 시멘트 | 49.1 | 27.28 | 11.62 | 1.18 | 4.29 | 5.42 | 1.11 | 0.25 | 12.26 | 2.97 | 5.858 | 1 | 0 | 0 | 25 | 0.35
2023.12 | 4 | 세아 | 시멘트 | 47.46 | 27.91 | 8.34 | 0.68 | 4.12 | 6.1 | 5.39 | 3.23 | 7.394 | 2.97 | 5998 | 1 | 0 | 0 | 25 | 0.35
2024.06 | 1 | 현대 | 시멘트 | 49.11 | 25.67 | 9.04 | 5.37 | 0.46 | 6.52 | 3.83 | 4.3 | 7.526 | 3 | 5987 | 1 | 0 | 0 | 25 | 0.35
2024.06 | 5 | 현대 | 시멘트 | 49.11 | 25.67 | 9.04 | 5.37 | 0.46 | 6.52 | 3.83 | 4.3 | 7.526 | 3 | 5987 | 1 | 0 | 0 | 25 | 0.35
2023.12 | 8 | 세아 | 시멘트 | 47.46 | 27.91 | 8.34 | 0.68 | 4.12 | 6.1 | 5.39 | 3.23 | 7.394 | 2.97 | 5998 | 1 | 0 | 0 | 25 | 0.35
2024.04 | 5 | 현대 | 시멘트 | 53.4 | 25.21 | 10.87 | 3.19 | 0.53 | 3.7 | 3.1 | 4.2 | 9.452 | 3.1 | 5991 | 1 | 0 | 0 | 25 | 0.35
2023.01 | 1 | 세아 | 기포콘크리트 | 46.65 | 30.73 | 7.78 | 0.56 | 4.7 | 7.6 | 1.98 | 2.84 | 5.12 | 2.93 | 6152 | 1 | 0 | 0 | 25 | 0.35
2022.1 | 16 | 현대 | 시멘트 | 50.43 | 27.52 | 11.81 | 1.51 | 1.04 | 5.04 | 2.65 | 2.7 | 7.865 | 2.936 | 6104 | 0 | 0 | 1 | 40 | 0.5
2021.04 | 6 | 세아 | 시멘트 | 49.07 | 29.81 | 7.83 | 1.94 | 3.44 | 6.36 | 1.55 | 3.18 | 5.45 | 2.91 | 5994 | 0 | 0 | 1 | 40 | 0.5
2023.12 | 8 | 세아 | 시멘트 | 47.46 | 27.91 | 8.34 | 0.68 | 4.12 | 6.1 | 5.39 | 3.23 | 7.394 | 2.97 | 5998 | 1 | 0 | 0 | 25 | 0.35
2023.1 | 2 | 현대 | 시멘트 | 49 | 30 | 12.7 | 1.54 | 0.05 | 3.87 | 2.84 | 1.5 | 7.745 | 2.8 | 6137 | 1 | 0 | 0 | 20 | 0.35
2023.01 | 12 | 세아 | 시멘트 | 46.65 | 30.73 | 7.78 | 0.56 | 4.7 | 7.6 | 1.98 | 2.84 | 5.12 | 2.93 | 6152 | 1 | 0 | 0 | 25 | 0.35
2023.12 | 3 | 세아 | 시멘트 | 47.46 | 27.91 | 8.34 | 0.68 | 4.12 | 6.1 | 5.39 | 3.23 | 7.394 | 2.97 | 5998 | 1 | 0 | 0 | 25 | 0.35
2023.01 | 20 | 세아 | 시멘트 | 46.65 | 30.73 | 7.78 | 0.56 | 4.7 | 7.6 | 1.98 | 2.84 | 5.12 | 2.93 | 6152 | 1 | 0 | 0 | 25 | 0.35
2023.01 | 2 | 세아 | 기포콘크리트 | 46.65 | 30.73 | 7.78 | 0.56 | 4.7 | 7.6 | 1.98 | 2.84 | 5.12 | 2.93 | 6152 | 1 | 0 | 0 | 25 | 0.35
2023.01 | 49 | 세아 | 시멘트 | 46.65 | 30.73 | 7.78 | 0.56 | 4.7 | 7.6 | 1.98 | 2.84 | 5.12 | 2.93 | 6152 | 1 | 0 | 0 | 25 | 0.35
2024.06 | 1 | 현대 | 시멘트 | 49.11 | 25.67 | 9.04 | 5.37 | 0.46 | 6.52 | 3.83 | 4.3 | 7.526 | 3 | 5987 | 1 | 0 | 0 | 25 | 0.35
2023.01 | 7 | 세아 | 시멘트 | 46.65 | 30.73 | 7.78 | 0.56 | 4.7 | 7.6 | 1.98 | 2.84 | 5.12 | 2.93 | 6152 | 1 | 0 | 0 | 25 | 0.35
2023.07 | 13 | 현대 | 시멘트 | 51.03 | 27.48 | 11.34 | 1.68 | 1.28 | 5.16 | 2.03 | 2.8 | 8.877 | 2.954 | 6155 | 0 | 0 | 1 | 45 | 0.5
2021.04 | 2 | 세아 | 시멘트 | 49.07 | 29.81 | 7.83 | 1.94 | 3.44 | 6.36 | 1.55 | 3.18 | 5.45 | 2.91 | 5994 | 1 | 0 | 0 | 25 | 0.35
2023.07 | 14 | 현대 | 시멘트 | 51.03 | 27.48 | 11.34 | 1.68 | 1.28 | 5.16 | 2.03 | 2.8 | 8.877 | 2.954 | 6155 | 1 | 0 | 0 | 35 | 0.35
2023.07 | 12 | 현대 | 시멘트 | 51.03 | 27.48 | 11.34 | 1.68 | 1.28 | 5.16 | 2.03 | 2.8 | 8.877 | 2.954 | 6155 | 1 | 0 | 0 | 25 | 0.35
2023.12 | 3 | 세아 | 시멘트 | 47.46 | 27.91 | 8.34 | 0.68 | 4.12 | 6.1 | 5.39 | 3.23 | 7.394 | 2.97 | 5998 | 1 | 0 | 0 | 25 | 0.35
2021.04 | 5 | 세아 | 시멘트 | 50.1 | 29.3 | 8.2 | 1.6 | 3.9 | 5.6 | 1.3 | 3.18 | 5.33 | 2.91 | 6045 | 1 | 0 | 0 | 28 | 0.35
2021.04 | 1 | 세아 | 시멘트 | 50.1 | 29.3 | 8.2 | 1.6 | 3.9 | 5.6 | 1.3 | 3.18 | 5.33 | 2.91 | 6045 | 1 | 0 | 0 | 25 | 0.35
2023.12 | 2 | 세아 | 시멘트 | 47.46 | 27.91 | 8.34 | 0.68 | 4.12 | 6.1 | 5.39 | 3.23 | 7.394 | 2.97 | 5998 | 1 | 0 | 0 | 25 | 0.35
2023.01 | 41 | 세아 | 시멘트 | 46.65 | 30.73 | 7.78 | 0.56 | 4.7 | 7.6 | 1.98 | 2.84 | 5.12 | 2.93 | 6152 | 1 | 0 | 0 | 25 | 0.35
2023.12 | 13 | 세아 | 시멘트 | 47.46 | 27.91 | 8.34 | 0.68 | 4.12 | 6.1 | 5.39 | 3.23 | 7.394 | 2.97 | 5998 | 1 | 0 | 0 | 25 | 0.35
2023.07 | 17 | 현대 | 시멘트 | 49.51 | 23.98 | 9.87 | 7.26 | 0.4 | 4.66 | 4.32 | 4.4 | 10.746 | 2.905 | 5953 | 1 | 0 | 0 | 30 | 0.35
2023.01 | 3 | 세아 | 시멘트 | 46.65 | 30.73 | 7.78 | 0.56 | 4.7 | 7.6 | 1.98 | 2.84 | 5.12 | 2.93 | 6152 | 1 | 0 | 0 | 25 | 0.35
2023.12 | 15 | 세아 | 시멘트 | 47.46 | 27.91 | 8.34 | 0.68 | 4.12 | 6.1 | 5.39 | 3.23 | 7.394 | 2.97 | 5998 | 1 | 0 | 0 | 25 | 0.35
2024.06 | 2 | 현대 | 시멘트 | 49.11 | 25.67 | 9.04 | 5.37 | 0.46 | 6.52 | 3.83 | 4.3 | 7.526 | 3 | 5987 | 1 | 0 | 0 | 25 | 0.35
2023.07 | 9 | 현대 | 시멘트 | 49.51 | 23.98 | 9.87 | 7.26 | 0.4 | 4.66 | 4.32 | 4.4 | 10.746 | 2.905 | 5953 | 1 | 0 | 0 | 35 | 0.35
2023.12 | 6 | 세아 | 시멘트 | 47.46 | 27.91 | 8.34 | 0.68 | 4.12 | 6.1 | 5.39 | 3.23 | 7.394 | 2.97 | 5998 | 1 | 0 | 0 | 25 | 0.35
2023.07 | 11 | 현대 | 시멘트 | 49.51 | 23.98 | 9.87 | 7.26 | 0.4 | 4.66 | 4.32 | 4.4 | 10.746 | 2.905 | 5953 | 0 | 0 | 1 | 35 | 0.5
2022.1 | 6 | 현대 | 시멘트 | 50.43 | 27.52 | 11.81 | 1.51 | 1.04 | 5.04 | 2.65 | 2.7 | 7.865 | 2.936 | 6104 | 0 | 0 | 1 | 20 | 0.5
2023.12 | 22 | 세아 | 시멘트 | 47.46 | 27.91 | 8.34 | 0.68 | 4.12 | 6.1 | 5.39 | 3.23 | 10.655 | 2.97 | 5998 | 1 | 0 | 0 | 25 | 0.35
2023.12 | 11 | 세아 | 시멘트 | 47.46 | 27.91 | 8.34 | 0.68 | 4.12 | 6.1 | 5.39 | 3.23 | 7.394 | 2.97 | 5998 | 1 | 0 | 0 | 25 | 0.35
2023.12 | 9 | 세아 | 시멘트 | 47.46 | 27.91 | 8.34 | 0.68 | 4.12 | 6.1 | 5.39 | 3.23 | 7.394 | 2.97 | 5998 | 1 | 0 | 0 | 25 | 0.35
2023.1 | 4 | 현대 | 시멘트 | 49.2 | 29.7 | 8.94 | 4.06 | 0.57 | 3.73 | 3.8 | 2.3 | 7.682 | 3 | 6069 | 0 | 0 | 1 | 30 | 0.5
2023.07 | 8 | 현대 | 시멘트 | 51.03 | 27.48 | 11.34 | 1.68 | 1.28 | 5.16 | 2.03 | 2.8 | 8.877 | 2.954 | 6155 | 1 | 0 | 0 | 30 | 0.35
2023.12 | 9 | 세아 | 시멘트 | 47.46 | 27.91 | 8.34 | 0.68 | 4.12 | 6.1 | 5.39 | 3.23 | 7.394 | 2.97 | 5998 | 1 | 0 | 0 | 25 | 0.35
2023.12 | 19 | 세아 | 시멘트 | 47.46 | 27.91 | 8.34 | 0.68 | 4.12 | 6.1 | 5.39 | 3.23 | 7.394 | 2.97 | 5998 | 1 | 0 | 0 | 25 | 0.35
2023.01 | 4 | 세아 | 기포콘크리트 | 46.65 | 30.73 | 7.78 | 0.56 | 4.7 | 7.6 | 1.98 | 2.84 | 5.12 | 2.93 | 6152 | 1 | 0 | 0 | 25 | 0.35
2023.07 | 3 | 현대 | 시멘트 | 49.51 | 23.98 | 9.87 | 7.26 | 0.4 | 4.66 | 4.32 | 4.4 | 10.746 | 2.905 | 5953 | 0 | 1 | 0 | 20 | 0.4
2021.04 | 2 | 세아 | 시멘트 | 50.1 | 29.3 | 8.2 | 1.6 | 3.9 | 5.6 | 1.3 | 3.18 | 5.33 | 2.91 | 6045 | 1 | 0 | 0 | 22 | 0.35
2023.12 | 4 | 세아 | 시멘트 | 47.46 | 27.91 | 8.34 | 0.68 | 4.12 | 6.1 | 5.39 | 3.23 | 7.394 | 2.97 | 5998 | 1 | 0 | 0 | 25 | 0.35
2022.1 | 14 | 현대 | 시멘트 | 50.43 | 27.52 | 11.81 | 1.51 | 1.04 | 5.04 | 2.65 | 2.7 | 7.865 | 2.936 | 6104 | 0 | 0 | 1 | 20 | 0.5
2022.1 | 8 | 현대 | 시멘트 | 50.43 | 27.52 | 11.81 | 1.51 | 1.04 | 5.04 | 2.65 | 2.7 | 7.865 | 2.936 | 6104 | 0 | 0 | 1 | 40 | 0.5
2022.1 | 13 | 현대 | 시멘트 | 51.65 | 28.93 | 11.68 | 0.96 | 0.64 | 3.14 | 3 | 4.2 | 8.221 | 2.941 | 6042 | 1 | 0 | 0 | 25 | 0.35
2022.1 | 14 | 현대 | 시멘트 | 50.43 | 27.52 | 11.81 | 1.51 | 1.04 | 5.04 | 2.65 | 2.7 | 7.865 | 2.936 | 6104 | 1 | 0 | 0 | 25 | 0.35
2023.12 | 17 | 세아 | 시멘트 | 47.46 | 27.91 | 8.34 | 0.68 | 4.12 | 6.1 | 5.39 | 3.23 | 10.655 | 2.97 | 5998 | 1 | 0 | 0 | 25 | 0.35
2024.06 | 1 | 현대 | 시멘트 | 49.11 | 25.67 | 9.04 | 5.37 | 0.46 | 6.52 | 3.83 | 4.3 | 7.526 | 3 | 5987 | 1 | 0 | 0 | 25 | 0.35
2024.06 | 11 | 현대 | 시멘트 | 49.11 | 25.67 | 9.04 | 5.37 | 0.46 | 6.52 | 3.83 | 4.3 | 7.526 | 3 | 5987 | 1 | 0 | 0 | 25 | 0.35
2022.1 | 6 | 현대 | 시멘트 | 51.65 | 28.93 | 11.68 | 0.96 | 0.64 | 3.14 | 3 | 4.2 | 9.723 | 2.941 | 5101 | 1 | 0 | 0 | 25 | 0.35
2023.1 | 3 | 현대 | 시멘트 | 49 | 30 | 12.7 | 1.54 | 0.05 | 3.87 | 2.84 | 1.5 | 7.745 | 2.8 | 6137 | 1 | 0 | 0 | 25 | 0.35
2023.09 | 2 | 현대 | 시멘트 | 47.65 | 25.36 | 9.45 | 6.79 | 0.58 | 5.43 | 4.74 | 4.6 | 7.425 | 2.9 | 6244 | 1 | 0 | 0 | 20 | 0.35
2023.01 | 22 | 세아 | 시멘트 | 46.65 | 30.73 | 7.78 | 0.56 | 4.7 | 7.6 | 1.98 | 2.84 | 5.12 | 2.93 | 6152 | 1 | 0 | 0 | 25 | 0.35
2024.11 | 9 | 세아 | 시멘트 | 49.1 | 27.28 | 11.62 | 1.18 | 4.29 | 5.42 | 1.11 | 3.36 | 12.26 | 2.97 | 5.858 | 1 | 0 | 0 | 25 | 0.35
2023.07 | 6 | 현대 | 시멘트 | 51.03 | 27.48 | 11.34 | 1.68 | 1.28 | 5.16 | 2.03 | 2.8 | 8.877 | 2.954 | 6155 | 0 | 1 | 0 | 35 | 0.4
2023.01 | 13 | 세아 | 시멘트 | 46.65 | 30.73 | 7.78 | 0.56 | 4.7 | 7.6 | 1.98 | 2.84 | 5.12 | 2.93 | 6152 | 1 | 0 | 0 | 25 | 0.35
2023.12 | 10 | 세아 | 시멘트 | 47.46 | 27.91 | 8.34 | 0.68 | 4.12 | 6.1 | 5.39 | 3.23 | 7.394 | 2.97 | 5998 | 1 | 0 | 0 | 25 | 0.35
2023.11-2 | 4 | 현대 | 시멘트 | 49.7 | 28.5 | 9.68 | 4.87 | 0.555 | 2.95 | 3.745 | 4.9 | 7.841 | 2.9 | 6041 | 0 | 0 | 1 | 30 | 0.5
2023.07 | 24 | 현대 | 시멘트 | 49.51 | 23.98 | 9.87 | 7.26 | 0.4 | 4.66 | 4.32 | 4.4 | 10.746 | 2.905 | 5953 | 0 | 0 | 1 | 35 | 0.5
2023.12 | 18 | 세아 | 시멘트 | 47.46 | 27.91 | 8.34 | 0.68 | 4.12 | 6.1 | 5.39 | 3.23 | 7.394 | 2.97 | 5998 | 1 | 0 | 0 | 25 | 0.35
2024.06 | 10 | 현대 | 시멘트 | 49.11 | 25.67 | 9.04 | 5.37 | 0.46 | 6.52 | 3.83 | 4.3 | 7.526 | 3 | 5987 | 1 | 0 | 0 | 25 | 0.35
2023.01 | 1 | 세아 | 시멘트 | 46.65 | 30.73 | 7.78 | 0.56 | 4.7 | 7.6 | 1.98 | 2.84 | 5.12 | 2.93 | 6152 | 1 | 0 | 0 | 25 | 0.35
2023.08 | 3 | 현대 | 시멘트 | 50.07 | 29.69 | 9.64 | 2.75 | 0.7 | 3.73 | 3.42 | 3.5 | 7.394 | 3.1 | 6286 | 1 | 0 | 0 | 25 | 0.35
2023.12 | 13 | 세아 | 시멘트 | 47.46 | 27.91 | 8.34 | 0.68 | 4.12 | 6.1 | 5.39 | 3.23 | 7.394 | 2.97 | 5998 | 1 | 0 | 0 | 25 | 0.35
2023.07 | 12 | 현대 | 시멘트 | 49.51 | 23.98 | 9.87 | 7.26 | 0.4 | 4.66 | 4.32 | 4.4 | 10.746 | 2.905 | 5953 | 1 | 0 | 0 | 25 | 0.35
2023.12 | 6 | 세아 | 시멘트 | 47.46 | 27.91 | 8.34 | 0.68 | 4.12 | 6.1 | 5.39 | 3.23 | 7.394 | 2.97 | 5998 | 1 | 0 | 0 | 25 | 0.35
2023.12 | 2 | 세아 | 시멘트 | 47.46 | 27.91 | 8.34 | 0.68 | 4.12 | 6.1 | 5.39 | 3.23 | 7.394 | 2.97 | 5998 | 1 | 0 | 0 | 25 | 0.35
2023.07 | 3 | 현대 | 시멘트 | 49.51 | 23.98 | 9.87 | 7.26 | 0.4 | 4.66 | 4.32 | 4.4 | 10.746 | 2.905 | 5953 | 0 | 1 | 0 | 25 | 0.4
2023.07 | 23 | 현대 | 시멘트 | 49.51 | 23.98 | 9.87 | 7.26 | 0.4 | 4.66 | 4.32 | 4.4 | 10.746 | 2.905 | 5953 | 0 | 0 | 1 | 30 | 0.5
2023.01 | 31 | 세아 | 시멘트 | 46.65 | 30.73 | 7.78 | 0.56 | 4.7 | 7.6 | 1.98 | 2.84 | 5.12 | 2.93 | 6152 | 1 | 0 | 0 | 25 | 0.35
2024.06 | 1 | 현대 | 시멘트 | 49.11 | 25.67 | 9.04 | 5.37 | 0.46 | 6.52 | 3.83 | 4.3 | 7.526 | 3 | 5987 | 1 | 0 | 0 | 25 | 0.35
2023.12 | 1 | 세아 | 시멘트 | 47.46 | 27.91 | 8.34 | 0.68 | 4.12 | 6.1 | 5.39 | 3.23 | 7.394 | 2.97 | 5998 | 1 | 0 | 0 | 25 | 0.35
2022.1 | 13 | 현대 | 시멘트 | 50.43 | 27.52 | 11.81 | 1.51 | 1.04 | 5.04 | 2.65 | 2.7 | 7.865 | 2.936 | 6104 | 1 | 0 | 0 | 25 | 0.35
2022.1 | 15 | 현대 | 시멘트 | 50.43 | 27.52 | 11.81 | 1.51 | 1.04 | 5.04 | 2.65 | 2.7 | 7.865 | 2.936 | 6104 | 0 | 0 | 1 | 30 | 0.5
2023.07 | 17 | 현대 | 시멘트 | 51.03 | 27.48 | 11.34 | 1.68 | 1.28 | 5.16 | 2.03 | 2.8 | 8.877 | 2.954 | 6155 | 1 | 0 | 0 | 30 | 0.35
2023.07 | 6 | 현대 | 시멘트 | 49.51 | 23.98 | 9.87 | 7.26 | 0.4 | 4.66 | 4.32 | 4.4 | 10.746 | 2.905 | 5953 | 0 | 1 | 0 | 35 | 0.4
2023.01 | 8 | 세아 | 시멘트 | 46.65 | 30.73 | 7.78 | 0.56 | 4.7 | 7.6 | 1.98 | 2.84 | 5.12 | 2.93 | 6152 | 1 | 0 | 0 | 25 | 0.35
2023.01 | 1 | 세아 | 시멘트 | 46.65 | 30.73 | 7.78 | 0.56 | 4.7 | 7.6 | 1.98 | 2.84 | 5.12 | 2.93 | 6152 | 1 | 0 | 0 | 25 | 0.35
2022.1 | 14 | 현대 | 시멘트 | 51.65 | 28.93 | 11.68 | 0.96 | 0.64 | 3.14 | 3 | 4.2 | 8.221 | 2.941 | 6042 | 1 | 0 | 0 | 25 | 0.35
2023.01 | 23 | 세아 | 시멘트 | 46.65 | 30.73 | 7.78 | 0.56 | 4.7 | 7.6 | 1.98 | 2.84 | 5.12 | 2.93 | 6152 | 1 | 0 | 0 | 25 | 0.35
2021.04 | 3 | 세아 | 시멘트 | 50.1 | 29.3 | 8.2 | 1.6 | 3.9 | 5.6 | 1.3 | 3.18 | 5.33 | 2.91 | 6045 | 1 | 0 | 0 | 24 | 0.35
2021.04 | 3 | 세아 | 시멘트 | 49.07 | 29.81 | 7.83 | 1.94 | 3.44 | 6.36 | 1.55 | 3.18 | 5.45 | 2.91 | 5994 | 1 | 0 | 0 | 25 | 0.35
2023.01 | 21 | 세아 | 시멘트 | 46.65 | 30.73 | 7.78 | 0.56 | 4.7 | 7.6 | 1.98 | 2.84 | 5.12 | 2.93 | 6152 | 1 | 0 | 0 | 25 | 0.35
2023.07 | 7 | 현대 | 시멘트 | 49.51 | 23.98 | 9.87 | 7.26 | 0.4 | 4.66 | 4.32 | 4.4 | 10.746 | 2.905 | 5953 | 1 | 0 | 0 | 25 | 0.35
2023.07 | 18 | 현대 | 시멘트 | 51.03 | 27.48 | 11.34 | 1.68 | 1.28 | 5.16 | 2.03 | 2.8 | 8.877 | 2.954 | 6155 | 1 | 0 | 0 | 35 | 0.35
2022.1 | 4 | 현대 | 시멘트 | 50.43 | 27.52 | 11.81 | 1.51 | 1.04 | 5.04 | 2.65 | 2.7 | 9.854 | 2.936 | 5078 | 0 | 0 | 1 | 40 | 0.5
2024.11 | 1 | 세아 | 시멘트 | 49.1 | 27.28 | 11.62 | 1.18 | 4.29 | 5.42 | 1.11 | 0.06 | 12.26 | 2.97 | 5.858 | 1 | 0 | 0 | 25 | 0.35
2023.01 | 5 | 세아 | 시멘트 | 46.65 | 30.73 | 7.78 | 0.56 | 4.7 | 7.6 | 1.98 | 2.84 | 5.12 | 2.93 | 6152 | 1 | 0 | 0 | 25 | 0.35
2023.01 | 53 | 세아 | 시멘트 | 46.65 | 30.73 | 7.78 | 0.56 | 4.7 | 7.6 | 1.98 | 2.84 | 5.12 | 2.93 | 6152 | 1 | 0 | 0 | 25 | 0.35
2024.06 | 6 | 현대 | 시멘트 | 49.11 | 25.67 | 9.04 | 5.37 | 0.46 | 6.52 | 3.83 | 4.3 | 7.526 | 3 | 5987 | 1 | 0 | 0 | 25 | 0.35
2023.07 | 22 | 현대 | 시멘트 | 49.51 | 23.98 | 9.87 | 7.26 | 0.4 | 4.66 | 4.32 | 4.4 | 10.746 | 2.905 | 5953 | 0 | 0 | 1 | 45 | 0.5
2022.1 | 6 | 현대 | 시멘트 | 50.43 | 27.52 | 11.81 | 1.51 | 1.04 | 5.04 | 2.65 | 2.7 | 7.865 | 2.936 | 6104 | 0 | 0 | 1 | 20 | 0.5
2024.06 | 3 | 현대 | 시멘트 | 49.11 | 25.67 | 9.04 | 5.37 | 0.46 | 6.52 | 3.83 | 4.3 | 7.526 | 3 | 5987 | 1 | 0 | 0 | 25 | 0.35
2023.07 | 16 | 현대 | 시멘트 | 51.03 | 27.48 | 11.34 | 1.68 | 1.28 | 5.16 | 2.03 | 2.8 | 8.877 | 2.954 | 6155 | 1 | 0 | 0 | 25 | 0.35
2023.07 | 8 | 현대 | 시멘트 | 49.51 | 23.98 | 9.87 | 7.26 | 0.4 | 4.66 | 4.32 | 4.4 | 10.746 | 2.905 | 5953 | 0 | 1 | 0 | 25 | 0.4
2024.06 | 2 | 현대 | 시멘트 | 49.11 | 25.67 | 9.04 | 5.37 | 0.46 | 6.52 | 3.83 | 4.3 | 7.526 | 3 | 5987 | 1 | 0 | 0 | 25 | 0.35
2023.01 | 29 | 세아 | 시멘트 | 46.65 | 30.73 | 7.78 | 0.56 | 4.7 | 7.6 | 1.98 | 2.84 | 5.12 | 2.93 | 6152 | 1 | 0 | 0 | 25 | 0.35
2023.09 | 3 | 현대 | 시멘트 | 47.65 | 25.36 | 9.45 | 6.79 | 0.58 | 5.43 | 4.74 | 4.6 | 7.425 | 2.9 | 6244 | 1 | 0 | 0 | 25 | 0.35
2022.1 | 2 | 현대 | 시멘트 | 50.43 | 27.52 | 11.81 | 1.51 | 1.04 | 5.04 | 2.65 | 2.7 | 7.865 | 2.936 | 6104 | 0 | 0 | 1 | 35 | 0.5
2023.07 | 10 | 현대 | 시멘트 | 49.51 | 23.98 | 9.87 | 7.26 | 0.4 | 4.66 | 4.32 | 4.4 | 10.746 | 2.905 | 5953 | 0 | 0 | 1 | 30 | 0.5
2023.12 | 5 | 세아 | 시멘트 | 47.46 | 27.91 | 8.34 | 0.68 | 4.12 | 6.1 | 5.39 | 3.23 | 7.394 | 2.97 | 5998 | 1 | 0 | 0 | 25 | 0.35
2021.04 | 2 | 세아 | 시멘트 | 49.07 | 29.81 | 7.83 | 1.94 | 3.44 | 6.36 | 1.55 | 3.18 | 5.45 | 2.91 | 5994 | 1 | 0 | 0 | 25 | 0.35
2024.11 | 8 | 세아 | 시멘트 | 49.1 | 27.28 | 11.62 | 1.18 | 4.29 | 5.42 | 1.11 | 3.36 | 12.26 | 2.97 | 5.858 | 1 | 0 | 0 | 25 | 0.35
2024.12 | 1 | 현대 | 시멘트 | 46.7 | 31.2 | 11.2 | 3.18 | 0.573 | 4.04 | 3.107 | 4.5 | 9.274 | 3.02 | 7127 | 1 | 0 | 0 | 25 | 0.35
2023.11-2 | 4 | 현대 | 시멘트 | 53.2 | 27.6 | 12.2 | 1 | 1.42 | 3.02 | 1.56 | 3 | 8.741 | 2.8 | 6113 | 0 | 0 | 1 | 30 | 0.5
2024.06 | 2 | 현대 | 시멘트 | 49.11 | 25.67 | 9.04 | 5.37 | 0.46 | 6.52 | 3.83 | 4.3 | 7.526 | 3 | 5987 | 1 | 0 | 0 | 25 | 0.35
2023.01 | 5 | 세아 | 기포콘크리트 | 46.65 | 30.73 | 7.78 | 0.56 | 4.7 | 7.6 | 1.98 | 2.84 | 5.12 | 2.93 | 6152 | 1 | 0 | 0 | 25 | 0.35
2022.1 | 4 | 현대 | 시멘트 | 51.65 | 28.93 | 11.68 | 0.96 | 0.64 | 3.14 | 3 | 4.2 | 8.221 | 2.941 | 6042 | 0 | 0 | 1 | 40 | 0.5
2023.12 | 5 | 세아 | 시멘트 | 47.46 | 27.91 | 8.34 | 0.68 | 4.12 | 6.1 | 5.39 | 3.23 | 7.394 | 2.97 | 5998 | 1 | 0 | 0 | 25 | 0.35
2023.12 | 16 | 세아 | 시멘트 | 47.46 | 27.91 | 8.34 | 0.68 | 4.12 | 6.1 | 5.39 | 3.23 | 7.394 | 2.97 | 5998 | 1 | 0 | 0 | 25 | 0.35
2024.06 | 6 | 현대 | 시멘트 | 49.11 | 25.67 | 9.04 | 5.37 | 0.46 | 6.52 | 3.83 | 4.3 | 7.526 | 3 | 5987 | 1 | 0 | 0 | 25 | 0.35
2024.05 | 4 | 현대 | 시멘트 | 49.7 | 19.2 | 9.97 | 11.8 | 0.9 | 3.4 | 5.03 | 4 | 8.762 | 3 | 6024 | 1 | 0 | 0 | 25 | 0.35
2023.07 | 2 | 현대 | 시멘트 | 49.51 | 23.98 | 9.87 | 7.26 | 0.4 | 4.66 | 4.32 | 4.4 | 10.746 | 2.905 | 5953 | 0 | 1 | 0 | 20 | 0.4
2023.01 | 19 | 세아 | 시멘트 | 46.65 | 30.73 | 7.78 | 0.56 | 4.7 | 7.6 | 1.98 | 2.84 | 5.12 | 2.93 | 6152 | 1 | 0 | 0 | 25 | 0.35
2024.05-2 | 4 | 현대 | 시멘트 | 51.9 | 25.07 | 11.46 | 3.37 | 0.48 | 4.03 | 3.69 | 4.1 | 8.241 | 3.2 | 6084 | 1 | 0 | 0 | 25 | 0.35
2022.1 | 2 | 현대 | 시멘트 | 50.43 | 27.52 | 11.81 | 1.51 | 1.04 | 5.04 | 2.65 | 2.7 | 9.854 | 2.936 | 5078 | 0 | 0 | 1 | 20 | 0.5
2021.04 | 4 | 세아 | 시멘트 | 50.1 | 29.3 | 8.2 | 1.6 | 3.9 | 5.6 | 1.3 | 3.18 | 5.33 | 2.91 | 6045 | 0 | 0 | 1 | 36 | 0.5
2023.12 | 20 | 세아 | 시멘트 | 47.46 | 27.91 | 8.34 | 0.68 | 4.12 | 6.1 | 5.39 | 3.23 | 7.394 | 2.97 | 5998 | 1 | 0 | 0 | 25 | 0.35
2022.1 | 6 | 현대 | 시멘트 | 50.43 | 27.52 | 11.81 | 1.51 | 1.04 | 5.04 | 2.65 | 2.7 | 9.854 | 2.936 | 5078 | 1 | 0 | 0 | 25 | 0.35
2023.08 | 3 | 현대 | 시멘트 | 49.21 | 29.58 | 11.44 | 1.1 | 1.99 | 4.75 | 1.93 | 3.2 | 7.842 | 2.9 | 6245 | 1 | 0 | 0 | 25 | 0.35
2024.06 | 9 | 현대 | 시멘트 | 49.11 | 25.67 | 9.04 | 5.37 | 0.46 | 6.52 | 3.83 | 4.3 | 7.526 | 3 | 5987 | 1 | 0 | 0 | 25 | 0.35
2023.09 | 3 | 현대 | 시멘트 | 43.95 | 24.07 | 10.81 | 3.19 | 0.74 | 9.05 | 8.19 | 4.4 | 7.556 | 3.3 | 6285 | 1 | 0 | 0 | 25 | 0.35
2023.07 | 6 | 현대 | 시멘트 | 51.03 | 27.48 | 11.34 | 1.68 | 1.28 | 5.16 | 2.03 | 2.8 | 8.877 | 2.954 | 6155 | 1 | 0 | 0 | 20 | 0.35
2023.01 | 2 | 세아 | 시멘트 | 46.65 | 30.73 | 7.78 | 0.56 | 4.7 | 7.6 | 1.98 | 2.84 | 5.12 | 2.93 | 6152 | 1 | 0 | 0 | 25 | 0.35
2023.07 | 3 | 현대 | 시멘트 | 51.03 | 27.48 | 11.34 | 1.68 | 1.28 | 5.16 | 2.03 | 2.8 | 8.877 | 2.954 | 6155 | 0 | 1 | 0 | 25 | 0.4
2021.04 | 8 | 세아 | 시멘트 | 49.07 | 29.81 | 7.83 | 1.94 | 3.44 | 6.36 | 1.55 | 3.18 | 5.45 | 2.91 | 5994 | 0 | 0 | 1 | 40 | 0.5
2023.07 | 21 | 현대 | 시멘트 | 49.51 | 23.98 | 9.87 | 7.26 | 0.4 | 4.66 | 4.32 | 4.4 | 10.746 | 2.905 | 5953 | 0 | 0 | 1 | 40 | 0.5
2023.1 | 3 | 현대 | 시멘트 | 49.2 | 29.7 | 8.94 | 4.06 | 0.57 | 3.73 | 3.8 | 2.3 | 7.682 | 3 | 6069 | 1 | 0 | 0 | 25 | 0.35
2023.07 | 4 | 현대 | 시멘트 | 51.03 | 27.48 | 11.34 | 1.68 | 1.28 | 5.16 | 2.03 | 2.8 | 8.877 | 2.954 | 6155 | 0 | 1 | 0 | 25 | 0.4
2023.12 | 20 | 세아 | 시멘트 | 47.46 | 27.91 | 8.34 | 0.68 | 4.12 | 6.1 | 5.39 | 3.23 | 7.394 | 2.97 | 5998 | 1 | 0 | 0 | 25 | 0.35
2023.11-2 | 3 | 현대 | 시멘트 | 53.2 | 27.6 | 12.2 | 1 | 1.42 | 3.02 | 1.56 | 3 | 8.741 | 2.8 | 6113 | 1 | 0 | 0 | 25 | 0.35
2024.06 | 1 | 현대 | 시멘트 | 49.11 | 25.67 | 9.04 | 5.37 | 0.46 | 6.52 | 3.83 | 4.3 | 7.526 | 3 | 5987 | 1 | 0 | 0 | 25 | 0.35
2022.1 | 12 | 현대 | 시멘트 | 50.43 | 27.52 | 11.81 | 1.51 | 1.04 | 5.04 | 2.65 | 2.7 | 7.865 | 2.936 | 6104 | 0 | 0 | 1 | 40 | 0.5
2022.1 | 7 | 현대 | 시멘트 | 50.43 | 27.52 | 11.81 | 1.51 | 1.04 | 5.04 | 2.65 | 2.7 | 7.865 | 2.936 | 6104 | 0 | 0 | 1 | 30 | 0.5
2021.04 | 1 | 세아 | 시멘트 | 50.1 | 29.3 | 8.2 | 1.6 | 3.9 | 5.6 | 1.3 | 3.18 | 5.33 | 2.91 | 6045 | 1 | 0 | 0 | 25 | 0.35
2023.11 | 3 | 현대 | 시멘트 | 50.1 | 28.4 | 10 | 3.83 | 0.559 | 3.27 | 3.841 | 3.8 | 8.047 | 3 | 5940 | 1 | 0 | 0 | 25 | 0.35
2023.01 | 2 | 세아 | 기포콘크리트 | 46.65 | 30.73 | 7.78 | 0.56 | 4.7 | 7.6 | 1.98 | 2.84 | 5.12 | 2.93 | 6152 | 1 | 0 | 0 | 25 | 0.35
2024.06 | 5 | 현대 | 시멘트 | 49.11 | 25.67 | 9.04 | 5.37 | 0.46 | 6.52 | 3.83 | 4.3 | 7.526 | 3 | 5987 | 1 | 0 | 0 | 25 | 0.35
2023.07 | 19 | 현대 | 시멘트 | 51.03 | 27.48 | 11.34 | 1.68 | 1.28 | 5.16 | 2.03 | 2.8 | 8.877 | 2.954 | 6155 | 0 | 0 | 1 | 30 | 0.5
2023.11-2 | 2 | 현대 | 시멘트 | 53.2 | 27.6 | 12.2 | 1 | 1.42 | 3.02 | 1.56 | 3 | 8.741 | 2.8 | 6113 | 1 | 0 | 0 | 20 | 0.35
2023.11 | 4 | 현대 | 시멘트 | 51.2 | 29.8 | 12 | 0.55 | 1.44 | 3.43 | 1.58 | 3.1 | 7.214 | 2.8 | 6208 | 0 | 0 | 1 | 30 | 0.5
2023.12 | 1 | 세아 | 시멘트 | 47.46 | 27.91 | 8.34 | 0.68 | 4.12 | 6.1 | 5.39 | 3.23 | 7.394 | 2.97 | 5998 | 1 | 0 | 0 | 25 | 0.35
2023.12 | 18 | 세아 | 시멘트 | 47.46 | 27.91 | 8.34 | 0.68 | 4.12 | 6.1 | 5.39 | 3.23 | 7.394 | 2.97 | 5998 | 1 | 0 | 0 | 25 | 0.35
2021.04 | 5 | 세아 | 시멘트 | 49.07 | 29.81 | 7.83 | 1.94 | 3.44 | 6.36 | 1.55 | 3.18 | 5.45 | 2.91 | 5994 | 1 | 0 | 0 | 25 | 0.35
2023.01 | 37 | 세아 | 시멘트 | 46.65 | 30.73 | 7.78 | 0.56 | 4.7 | 7.6 | 1.98 | 2.84 | 5.12 | 2.93 | 6152 | 1 | 0 | 0 | 25 | 0.35
2022.1 | 12 | 현대 | 시멘트 | 50.43 | 27.52 | 11.81 | 1.51 | 1.04 | 5.04 | 2.65 | 2.7 | 7.865 | 2.936 | 6104 | 1 | 0 | 0 | 25 | 0.35
2022.1 | 4 | 현대 | 시멘트 | 50.43 | 27.52 | 11.81 | 1.51 | 1.04 | 5.04 | 2.65 | 2.7 | 9.854 | 2.936 | 5078 | 0 | 0 | 1 | 40 | 0.5
2023.09 | 4 | 현대 | 시멘트 | 47.65 | 25.36 | 9.45 | 6.79 | 0.58 | 5.43 | 4.74 | 4.6 | 7.425 | 2.9 | 6244 | 0 | 0 | 1 | 30 | 0.5
2024.06 | 3 | 현대 | 시멘트 | 49.11 | 25.67 | 9.04 | 5.37 | 0.46 | 6.52 | 3.83 | 4.3 | 7.526 | 3 | 5987 | 1 | 0 | 0 | 25 | 0.35
2024.06 | 2 | 현대 | 시멘트 | 49.11 | 25.67 | 9.04 | 5.37 | 0.46 | 6.52 | 3.83 | 4.3 | 7.526 | 3 | 5987 | 1 | 0 | 0 | 25 | 0.35
2022.1 | 10 | 현대 | 시멘트 | 50.43 | 27.52 | 11.81 | 1.51 | 1.04 | 5.04 | 2.65 | 2.7 | 7.865 | 2.936 | 6104 | 0 | 0 | 1 | 20 | 0.5
2023.07 | 20 | 현대 | 시멘트 | 51.03 | 27.48 | 11.34 | 1.68 | 1.28 | 5.16 | 2.03 | 2.8 | 8.877 | 2.954 | 6155 | 0 | 0 | 1 | 35 | 0.5
2023.12 | 17 | 세아 | 시멘트 | 47.46 | 27.91 | 8.34 | 0.68 | 4.12 | 6.1 | 5.39 | 3.23 | 7.394 | 2.97 | 5998 | 1 | 0 | 0 | 25 | 0.35
2023.12 | 1 | 세아 | 시멘트 | 47.46 | 27.91 | 8.34 | 0.68 | 4.12 | 6.1 | 5.39 | 3.23 | 7.394 | 2.97 | 5998 | 1 | 0 | 0 | 25 | 0.35
2023.12 | 5 | 세아 | 시멘트 | 47.46 | 27.91 | 8.34 | 0.68 | 4.12 | 6.1 | 5.39 | 3.23 | 7.394 | 2.97 | 5998 | 1 | 0 | 0 | 25 | 0.35
2023.12 | 19 | 세아 | 시멘트 | 47.46 | 27.91 | 8.34 | 0.68 | 4.12 | 6.1 | 5.39 | 3.23 | 7.394 | 2.97 | 5998 | 1 | 0 | 0 | 25 | 0.35
2021.04 | 3 | 세아 | 시멘트 | 49.07 | 29.81 | 7.83 | 1.94 | 3.44 | 6.36 | 1.55 | 3.18 | 5.45 | 2.91 | 5994 | 0 | 1 | 0 | 40 | 0.4
2023.01 | 6 | 세아 | 기포콘크리트 | 46.65 | 30.73 | 7.78 | 0.56 | 4.7 | 7.6 | 1.98 | 2.84 | 5.12 | 2.93 | 6152 | 1 | 0 | 0 | 25 | 0.35
2022.1 | 8 | 현대 | 시멘트 | 50.43 | 27.52 | 11.81 | 1.51 | 1.04 | 5.04 | 2.65 | 2.7 | 7.865 | 2.936 | 6104 | 0 | 0 | 1 | 40 | 0.5
2023.01 | 30 | 세아 | 시멘트 | 46.65 | 30.73 | 7.78 | 0.56 | 4.7 | 7.6 | 1.98 | 2.84 | 5.12 | 2.93 | 6152 | 1 | 0 | 0 | 25 | 0.35
2024.11 | 7 | 세아 | 시멘트 | 49.1 | 27.28 | 11.62 | 1.18 | 4.29 | 5.42 | 1.11 | 0.06 | 12.26 | 2.97 | 5.858 | 1 | 0 | 0 | 25 | 0.35
2023.07 | 23 | 현대 | 시멘트 | 51.03 | 27.48 | 11.34 | 1.68 | 1.28 | 5.16 | 2.03 | 2.8 | 8.877 | 2.954 | 6155 | 0 | 0 | 1 | 30 | 0.5
2024.06 | 12 | 현대 | 시멘트 | 49.11 | 25.67 | 9.04 | 5.37 | 0.46 | 6.52 | 3.83 | 4.3 | 7.526 | 3 | 5987 | 1 | 0 | 0 | 25 | 0.35
2024.11 | 9 | 세아 | 시멘트 | 49.1 | 27.28 | 11.62 | 1.18 | 4.29 | 5.42 | 1.11 | 0.94 | 12.26 | 2.97 | 5.858 | 1 | 0 | 0 | 25 | 0.35
2023.01 | 15 | 세아 | 시멘트 | 46.65 | 30.73 | 7.78 | 0.56 | 4.7 | 7.6 | 1.98 | 2.84 | 5.12 | 2.93 | 6152 | 1 | 0 | 0 | 25 | 0.35
2023.12 | 5 | 세아 | 시멘트 | 47.46 | 27.91 | 8.34 | 0.68 | 4.12 | 6.1 | 5.39 | 3.23 | 7.394 | 2.97 | 5998 | 1 | 0 | 0 | 25 | 0.35
2024.06 | 2 | 현대 | 시멘트 | 49.11 | 25.67 | 9.04 | 5.37 | 0.46 | 6.52 | 3.83 | 4.3 | 7.526 | 3 | 5987 | 1 | 0 | 0 | 25 | 0.35
2023.07 | 5 | 현대 | 시멘트 | 49.51 | 23.98 | 9.87 | 7.26 | 0.4 | 4.66 | 4.32 | 4.4 | 10.746 | 2.905 | 5953 | 0 | 1 | 0 | 30 | 0.4
2023.12 | 7 | 세아 | 시멘트 | 47.46 | 27.91 | 8.34 | 0.68 | 4.12 | 6.1 | 5.39 | 3.23 | 7.394 | 2.97 | 5998 | 1 | 0 | 0 | 25 | 0.35
2021.04 | 4 | 세아 | 시멘트 | 50.1 | 29.3 | 8.2 | 1.6 | 3.9 | 5.6 | 1.3 | 3.18 | 5.33 | 2.91 | 6045 | 1 | 0 | 0 | 25 | 0.35
2023.01 | 6 | 세아 | 기포콘크리트 | 46.65 | 30.73 | 7.78 | 0.56 | 4.7 | 7.6 | 1.98 | 2.84 | 5.12 | 2.93 | 6152 | 1 | 0 | 0 | 25 | 0.35
2023.12 | 2 | 세아 | 시멘트 | 47.46 | 27.91 | 8.34 | 0.68 | 4.12 | 6.1 | 5.39 | 3.23 | 7.394 | 2.97 | 5998 | 1 | 0 | 0 | 25 | 0.35
2023.01 | 2 | 세아 | 시멘트 | 46.65 | 30.73 | 7.78 | 0.56 | 4.7 | 7.6 | 1.98 | 2.84 | 5.12 | 2.93 | 6152 | 1 | 0 | 0 | 25 | 0.35
2021.04 | 1 | 세아 | 급결재 | 49.07 | 29.81 | 7.83 | 1.94 | 3.44 | 6.36 | 1.55 | 3.18 | 5.45 | 2.91 | 5994 | 0 | 0 | 0 | 0 | 0.6
2023.01 | 25 | 세아 | 시멘트 | 46.65 | 30.73 | 7.78 | 0.56 | 4.7 | 7.6 | 1.98 | 2.84 | 5.12 | 2.93 | 6152 | 1 | 0 | 0 | 25 | 0.35
2024.11 | 2 | 세아 | 시멘트 | 49.1 | 27.28 | 11.62 | 1.18 | 4.29 | 5.42 | 1.11 | 0.25 | 12.26 | 2.97 | 5.858 | 1 | 0 | 0 | 25 | 0.35
2023.07 | 24 | 현대 | 시멘트 | 51.03 | 27.48 | 11.34 | 1.68 | 1.28 | 5.16 | 2.03 | 2.8 | 8.877 | 2.954 | 6155 | 0 | 0 | 1 | 35 | 0.5
2023.01 | 46 | 세아 | 시멘트 | 46.65 | 30.73 | 7.78 | 0.56 | 4.7 | 7.6 | 1.98 | 2.84 | 5.12 | 2.93 | 6152 | 1 | 0 | 0 | 25 | 0.35
2021.04 | 3 | 세아 | 시멘트 | 50.1 | 29.3 | 8.2 | 1.6 | 3.9 | 5.6 | 1.3 | 3.18 | 5.33 | 2.91 | 6045 | 1 | 0 | 0 | 25 | 0.35
2023.01 | 18 | 세아 | 시멘트 | 46.65 | 30.73 | 7.78 | 0.56 | 4.7 | 7.6 | 1.98 | 2.84 | 5.12 | 2.93 | 6152 | 1 | 0 | 0 | 25 | 0.35
2023.07 | 25 | 현대 | 시멘트 | 51.03 | 27.48 | 11.34 | 1.68 | 1.28 | 5.16 | 2.03 | 2.8 | 8.877 | 2.954 | 6155 | 0 | 0 | 1 | 40 | 0.5
2021.04 | 6 | 세아 | 시멘트 | 50.1 | 29.3 | 8.2 | 1.6 | 3.9 | 5.6 | 1.3 | 3.18 | 5.33 | 2.91 | 6045 | 1 | 0 | 0 | 25 | 0.35
2023.12 | 14 | 세아 | 시멘트 | 47.46 | 27.91 | 8.34 | 0.68 | 4.12 | 6.1 | 5.39 | 3.23 | 7.394 | 2.97 | 5998 | 1 | 0 | 0 | 25 | 0.35
2023.07 | 4 | 현대 | 시멘트 | 51.03 | 27.48 | 11.34 | 1.68 | 1.28 | 5.16 | 2.03 | 2.8 | 8.877 | 2.954 | 6155 | 0 | 1 | 0 | 30 | 0.4
2023.12 | 11 | 세아 | 시멘트 | 47.46 | 27.91 | 8.34 | 0.68 | 4.12 | 6.1 | 5.39 | 3.23 | 7.394 | 2.97 | 5998 | 1 | 0 | 0 | 25 | 0.35
2021.04 | 3 | 세아 | 시멘트 | 50.1 | 29.3 | 8.2 | 1.6 | 3.9 | 5.6 | 1.3 | 3.18 | 5.33 | 2.91 | 6045 | 0 | 0 | 1 | 34 | 0.5
2022.1 | 4 | 현대 | 시멘트 | 50.43 | 27.52 | 11.81 | 1.51 | 1.04 | 5.04 | 2.65 | 2.7 | 9.854 | 2.936 | 5078 | 1 | 0 | 0 | 25 | 0.35
2024.12 | 2 | 현대 | 시멘트 | 46.7 | 31.2 | 11.2 | 3.18 | 0.573 | 4.04 | 3.107 | 4.5 | 9.274 | 3.02 | 7127 | 1 | 0 | 0 | 25 | 0.35
2021.04 | 9 | 세아 | 시멘트 | 49.07 | 29.81 | 7.83 | 1.94 | 3.44 | 6.36 | 1.55 | 3.18 | 5.45 | 2.91 | 5994 | 0 | 0 | 1 | 40 | 0.5
2023.01 | 7 | 세아 | 시멘트 | 46.65 | 30.73 | 7.78 | 0.56 | 4.7 | 7.6 | 1.98 | 2.84 | 5.12 | 2.93 | 6152 | 1 | 0 | 0 | 25 | 0.35
2021.04 | 1 | 세아 | 시멘트 | 50.1 | 29.3 | 8.2 | 1.6 | 3.9 | 5.6 | 1.3 | 3.18 | 5.33 | 2.91 | 6045 | 1 | 0 | 0 | 20 | 0.35
2021.04 | 3 | 세아 | 시멘트 | 50.1 | 29.3 | 8.2 | 1.6 | 3.9 | 5.6 | 1.3 | 3.18 | 5.33 | 2.91 | 6045 | 1 | 0 | 0 | 25 | 0.35
2021.04 | 4 | 세아 | 시멘트 | 50.1 | 29.3 | 8.2 | 1.6 | 3.9 | 5.6 | 1.3 | 3.18 | 5.33 | 2.91 | 6045 | 1 | 0 | 0 | 26 | 0.35
2024.05 | 5 | 현대 | 시멘트 | 49.7 | 19.2 | 9.97 | 11.8 | 0.9 | 3.4 | 5.03 | 4 | 8.762 | 3 | 6024 | 1 | 0 | 0 | 25 | 0.35
2023.12 | 13 | 세아 | 시멘트 | 47.46 | 27.91 | 8.34 | 0.68 | 4.12 | 6.1 | 5.39 | 3.23 | 7.394 | 2.97 | 5998 | 1 | 0 | 0 | 25 | 0.35
2023.1 | 2 | 현대 | 시멘트 | 49.2 | 29.7 | 8.94 | 4.06 | 0.57 | 3.73 | 3.8 | 2.3 | 7.682 | 3 | 6069 | 1 | 0 | 0 | 20 | 0.35
2024.05 | 6 | 현대 | 시멘트 | 49.7 | 19.2 | 9.97 | 11.8 | 0.9 | 3.4 | 5.03 | 4 | 8.762 | 3 | 6024 | 1 | 0 | 0 | 25 | 0.35
2023.12 | 10 | 세아 | 시멘트 | 47.46 | 27.91 | 8.34 | 0.68 | 4.12 | 6.1 | 5.39 | 3.23 | 7.394 | 2.97 | 5998 | 1 | 0 | 0 | 25 | 0.35
2023.11-2 | 2 | 현대 | 시멘트 | 49.7 | 28.5 | 9.68 | 4.87 | 0.555 | 2.95 | 3.745 | 4.9 | 7.841 | 2.9 | 6041 | 1 | 0 | 0 | 20 | 0.35
2023.01 | 16 | 세아 | 시멘트 | 46.65 | 30.73 | 7.78 | 0.56 | 4.7 | 7.6 | 1.98 | 2.84 | 5.12 | 2.93 | 6152 | 1 | 0 | 0 | 25 | 0.35
2023.12 | 7 | 세아 | 시멘트 | 47.46 | 27.91 | 8.34 | 0.68 | 4.12 | 6.1 | 5.39 | 3.23 | 7.394 | 2.97 | 5998 | 1 | 0 | 0 | 25 | 0.35
2024.06 | 3 | 현대 | 시멘트 | 49.11 | 25.67 | 9.04 | 5.37 | 0.46 | 6.52 | 3.83 | 4.3 | 7.526 | 3 | 5987 | 1 | 0 | 0 | 25 | 0.35
2024.11 | 1 | 세아 | 시멘트 | 49.1 | 27.28 | 11.62 | 1.18 | 4.29 | 5.42 | 1.11 | 3.36 | 12.26 | 2.97 | 5.858 | 1 | 0 | 0 | 25 | 0.35
2023.12 | 13 | 세아 | 시멘트 | 47.46 | 27.91 | 8.34 | 0.68 | 4.12 | 6.1 | 5.39 | 3.23 | 7.394 | 2.97 | 5998 | 1 | 0 | 0 | 25 | 0.35
2024.06 | 10 | 현대 | 시멘트 | 49.11 | 25.67 | 9.04 | 5.37 | 0.46 | 6.52 | 3.83 | 4.3 | 7.526 | 3 | 5987 | 1 | 0 | 0 | 25 | 0.35
2023.07 | 26 | 현대 | 시멘트 | 51.03 | 27.48 | 11.34 | 1.68 | 1.28 | 5.16 | 2.03 | 2.8 | 8.877 | 2.954 | 6155 | 0 | 0 | 1 | 45 | 0.5
2023.12 | 3 | 세아 | 시멘트 | 47.46 | 27.91 | 8.34 | 0.68 | 4.12 | 6.1 | 5.39 | 3.23 | 7.394 | 2.97 | 5998 | 1 | 0 | 0 | 25 | 0.35
2022.1 | 3 | 현대 | 시멘트 | 50.43 | 27.52 | 11.81 | 1.51 | 1.04 | 5.04 | 2.65 | 2.7 | 9.854 | 2.936 | 5078 | 0 | 0 | 1 | 30 | 0.5
2023.01 | 2 | 세아 | 시멘트 | 46.65 | 30.73 | 7.78 | 0.56 | 4.7 | 7.6 | 1.98 | 2.84 | 5.12 | 2.93 | 6152 | 1 | 0 | 0 | 25 | 0.35
2023.01 | 7 | 세아 | 기포콘크리트 | 46.65 | 30.73 | 7.78 | 0.56 | 4.7 | 7.6 | 1.98 | 2.84 | 5.12 | 2.93 | 6152 | 1 | 0 | 0 | 25 | 0.35
2023.12 | 1 | 세아 | 시멘트 | 47.46 | 27.91 | 8.34 | 0.68 | 4.12 | 6.1 | 5.39 | 3.23 | 7.394 | 2.97 | 5998 | 1 | 0 | 0 | 25 | 0.35
2022.1 | 3 | 현대 | 시멘트 | 51.65 | 28.93 | 11.68 | 0.96 | 0.64 | 3.14 | 3 | 4.2 | 8.221 | 2.941 | 6042 | 0 | 0 | 1 | 30 | 0.5
2023.07 | 5 | 현대 | 시멘트 | 51.03 | 27.48 | 11.34 | 1.68 | 1.28 | 5.16 | 2.03 | 2.8 | 8.877 | 2.954 | 6155 | 0 | 1 | 0 | 35 | 0.4
2023.12 | 3 | 세아 | 시멘트 | 47.46 | 27.91 | 8.34 | 0.68 | 4.12 | 6.1 | 5.39 | 3.23 | 7.394 | 2.97 | 5998 | 1 | 0 | 0 | 25 | 0.35
2023.07 | 11 | 현대 | 시멘트 | 51.03 | 27.48 | 11.34 | 1.68 | 1.28 | 5.16 | 2.03 | 2.8 | 8.877 | 2.954 | 6155 | 1 | 0 | 0 | 20 | 0.35
2023.07 | 20 | 현대 | 시멘트 | 49.51 | 23.98 | 9.87 | 7.26 | 0.4 | 4.66 | 4.32 | 4.4 | 10.746 | 2.905 | 5953 | 0 | 0 | 1 | 35 | 0.5
2023.12 | 2 | 세아 | 시멘트 | 47.46 | 27.91 | 8.34 | 0.68 | 4.12 | 6.1 | 5.39 | 3.23 | 7.394 | 2.97 | 5998 | 1 | 0 | 0 | 25 | 0.35
2023.01 | 1 | 세아 | 기포콘크리트 | 46.65 | 30.73 | 7.78 | 0.56 | 4.7 | 7.6 | 1.98 | 2.84 | 5.12 | 2.93 | 6152 | 1 | 0 | 0 | 25 | 0.35
2023.01 | 4 | 세아 | 기포콘크리트 | 46.65 | 30.73 | 7.78 | 0.56 | 4.7 | 7.6 | 1.98 | 2.84 | 5.12 | 2.93 | 6152 | 1 | 0 | 0 | 25 | 0.35
2023.07 | 13 | 현대 | 시멘트 | 49.51 | 23.98 | 9.87 | 7.26 | 0.4 | 4.66 | 4.32 | 4.4 | 10.746 | 2.905 | 5953 | 0 | 0 | 1 | 45 | 0.5
2024.06 | 3 | 현대 | 시멘트 | 49.11 | 25.67 | 9.04 | 5.37 | 0.46 | 6.52 | 3.83 | 4.3 | 7.526 | 3 | 5987 | 1 | 0 | 0 | 25 | 0.35
2024.05-2 | 5 | 현대 | 시멘트 | 51.9 | 25.07 | 11.46 | 3.37 | 0.48 | 4.03 | 3.69 | 4.1 | 8.241 | 3.2 | 6084 | 1 | 0 | 0 | 25 | 0.35
2023.12 | 4 | 세아 | 시멘트 | 47.46 | 27.91 | 8.34 | 0.68 | 4.12 | 6.1 | 5.39 | 3.23 | 7.394 | 2.97 | 5998 | 1 | 0 | 0 | 25 | 0.35
2024.12 | 1 | 현대 | 시멘트 | 46.7 | 31.2 | 11.2 | 3.18 | 0.573 | 4.04 | 3.107 | 4.5 | 9.274 | 3.02 | 7127 | 1 | 0 | 0 | 25 | 0.35
2021.04 | 5 | 세아 | 시멘트 | 50.1 | 29.3 | 8.2 | 1.6 | 3.9 | 5.6 | 1.3 | 3.18 | 5.33 | 2.91 | 6045 | 1 | 0 | 0 | 25 | 0.35
2023.01 | 33 | 세아 | 시멘트 | 46.65 | 30.73 | 7.78 | 0.56 | 4.7 | 7.6 | 1.98 | 2.84 | 5.12 | 2.93 | 6152 | 1 | 0 | 0 | 25 | 0.35
2023.07 | 7 | 현대 | 시멘트 | 51.03 | 27.48 | 11.34 | 1.68 | 1.28 | 5.16 | 2.03 | 2.8 | 8.877 | 2.954 | 6155 | 1 | 0 | 0 | 25 | 0.35
2023.07 | 9 | 현대 | 시멘트 | 51.03 | 27.48 | 11.34 | 1.68 | 1.28 | 5.16 | 2.03 | 2.8 | 8.877 | 2.954 | 6155 | 0 | 1 | 0 | 30 | 0.4
2023.07 | 10 | 현대 | 시멘트 | 51.03 | 27.48 | 11.34 | 1.68 | 1.28 | 5.16 | 2.03 | 2.8 | 8.877 | 2.954 | 6155 | 0 | 0 | 1 | 30 | 0.5
2022.1 | 7 | 현대 | 시멘트 | 51.65 | 28.93 | 11.68 | 0.96 | 0.64 | 3.14 | 3 | 4.2 | 9.723 | 2.941 | 5101 | 1 | 0 | 0 | 25 | 0.35
2023.12 | 1 | 세아 | 시멘트 | 47.46 | 27.91 | 8.34 | 0.68 | 4.12 | 6.1 | 5.39 | 3.23 | 7.394 | 2.97 | 5998 | 1 | 0 | 0 | 25 | 0.35
2023.01 | 1 | 세아 | 기포콘크리트 | 46.65 | 30.73 | 7.78 | 0.56 | 4.7 | 7.6 | 1.98 | 2.84 | 5.12 | 2.93 | 6152 | 1 | 0 | 0 | 25 | 0.35
2022.1 | 2 | 현대 | 시멘트 | 51.65 | 28.93 | 11.68 | 0.96 | 0.64 | 3.14 | 3 | 4.2 | 8.221 | 2.941 | 6042 | 0 | 0 | 1 | 20 | 0.5
2023.12 | 11 | 세아 | 시멘트 | 47.46 | 27.91 | 8.34 | 0.68 | 4.12 | 6.1 | 5.39 | 3.23 | 7.394 | 2.97 | 5998 | 1 | 0 | 0 | 25 | 0.35
2024.05-2 | 6 | 현대 | 시멘트 | 51.9 | 25.07 | 11.46 | 3.37 | 0.48 | 4.03 | 3.69 | 4.1 | 8.241 | 3.2 | 6084 | 1 | 0 | 0 | 25 | 0.35
2021.04 | 4 | 세아 | 시멘트 | 50.1 | 29.3 | 8.2 | 1.6 | 3.9 | 5.6 | 1.3 | 3.18 | 5.33 | 2.91 | 6045 | 1 | 0 | 0 | 25 | 0.35
2024.06 | 4 | 현대 | 시멘트 | 49.11 | 25.67 | 9.04 | 5.37 | 0.46 | 6.52 | 3.83 | 4.3 | 7.526 | 3 | 5987 | 1 | 0 | 0 | 25 | 0.35
2024.12 | 1 | 현대 | 시멘트 | 46.7 | 31.2 | 11.2 | 3.18 | 0.573 | 4.04 | 3.107 | 4.5 | 9.274 | 3.02 | 7127 | 1 | 0 | 0 | 25 | 0.35
2023.12 | 2 | 세아 | 시멘트 | 47.46 | 27.91 | 8.34 | 0.68 | 4.12 | 6.1 | 5.39 | 3.23 | 7.394 | 2.97 | 5998 | 1 | 0 | 0 | 25 | 0.35
2023.12 | 4 | 세아 | 시멘트 | 47.46 | 27.91 | 8.34 | 0.68 | 4.12 | 6.1 | 5.39 | 3.23 | 7.394 | 2.97 | 5998 | 1 | 0 | 0 | 25 | 0.35
2024.06 | 8 | 현대 | 시멘트 | 49.11 | 25.67 | 9.04 | 5.37 | 0.46 | 6.52 | 3.83 | 4.3 | 7.526 | 3 | 5987 | 1 | 0 | 0 | 25 | 0.35
2023.12 | 10 | 세아 | 시멘트 | 47.46 | 27.91 | 8.34 | 0.68 | 4.12 | 6.1 | 5.39 | 3.23 | 7.394 | 2.97 | 5998 | 1 | 0 | 0 | 25 | 0.35
2023.12 | 12 | 세아 | 시멘트 | 47.46 | 27.91 | 8.34 | 0.68 | 4.12 | 6.1 | 5.39 | 3.23 | 7.394 | 2.97 | 5998 | 1 | 0 | 0 | 25 | 0.35
2023.07 | 14 | 현대 | 시멘트 | 49.51 | 23.98 | 9.87 | 7.26 | 0.4 | 4.66 | 4.32 | 4.4 | 10.746 | 2.905 | 5953 | 1 | 0 | 0 | 35 | 0.35
2023.07 | 9 | 현대 | 시멘트 | 49.51 | 23.98 | 9.87 | 7.26 | 0.4 | 4.66 | 4.32 | 4.4 | 10.746 | 2.905 | 5953 | 0 | 1 | 0 | 30 | 0.4
2021.04 | 2 | 세아 | 시멘트 | 50.1 | 29.3 | 8.2 | 1.6 | 3.9 | 5.6 | 1.3 | 3.18 | 5.33 | 2.91 | 6045 | 1 | 0 | 0 | 25 | 0.35
2023.01 | 3 | 세아 | 시멘트 | 46.65 | 30.73 | 7.78 | 0.56 | 4.7 | 7.6 | 1.98 | 2.84 | 5.12 | 2.93 | 6152 | 1 | 0 | 0 | 25 | 0.35
2023.12 | 3 | 세아 | 시멘트 | 47.46 | 27.91 | 8.34 | 0.68 | 4.12 | 6.1 | 5.39 | 3.23 | 7.394 | 2.97 | 5998 | 1 | 0 | 0 | 25 | 0.35
2023.01 | 2 | 세아 | 시멘트 | 46.65 | 30.73 | 7.78 | 0.56 | 4.7 | 7.6 | 1.98 | 2.84 | 5.12 | 2.93 | 6152 | 1 | 0 | 0 | 25 | 0.35
2022.1 | 7 | 현대 | 시멘트 | 51.65 | 28.93 | 11.68 | 0.96 | 0.64 | 3.14 | 3 | 4.2 | 8.221 | 2.941 | 6042 | 0 | 0 | 1 | 30 | 0.5
2023.12 | 5 | 세아 | 시멘트 | 47.46 | 27.91 | 8.34 | 0.68 | 4.12 | 6.1 | 5.39 | 3.23 | 7.394 | 2.97 | 5998 | 1 | 0 | 0 | 25 | 0.35
2023.01 | 1 | 세아 | 시멘트 | 46.65 | 30.73 | 7.78 | 0.56 | 4.7 | 7.6 | 1.98 | 2.84 | 5.12 | 2.93 | 6152 | 1 | 0 | 0 | 25 | 0.35
2024.06 | 3 | 현대 | 시멘트 | 49.11 | 25.67 | 9.04 | 5.37 | 0.46 | 6.52 | 3.83 | 4.3 | 7.526 | 3 | 5987 | 1 | 0 | 0 | 25 | 0.35
2024.06 | 4 | 현대 | 시멘트 | 49.11 | 25.67 | 9.04 | 5.37 | 0.46 | 6.52 | 3.83 | 4.3 | 7.526 | 3 | 5987 | 1 | 0 | 0 | 25 | 0.35
2023.11 | 2 | 현대 | 시멘트 | 50.1 | 28.4 | 10 | 3.83 | 0.559 | 3.27 | 3.841 | 3.8 | 8.047 | 3 | 5940 | 1 | 0 | 0 | 20 | 0.35
2023.07 | 2 | 현대 | 시멘트 | 51.03 | 27.48 | 11.34 | 1.68 | 1.28 | 5.16 | 2.03 | 2.8 | 8.877 | 2.954 | 6155 | 0 | 1 | 0 | 20 | 0.4
2023.12 | 12 | 세아 | 시멘트 | 47.46 | 27.91 | 8.34 | 0.68 | 4.12 | 6.1 | 5.39 | 3.23 | 7.394 | 2.97 | 5998 | 1 | 0 | 0 | 25 | 0.35
2022.1 | 8 | 현대 | 시멘트 | 51.65 | 28.93 | 11.68 | 0.96 | 0.64 | 3.14 | 3 | 4.2 | 9.723 | 2.941 | 5101 | 1 | 0 | 0 | 25 | 0.35
2021.04 | 10 | 세아 | 시멘트 | 49.07 | 29.81 | 7.83 | 1.94 | 3.44 | 6.36 | 1.55 | 3.18 | 5.45 | 2.91 | 5994 | 0 | 0 | 1 | 40 | 0.5
2023.12 | 6 | 세아 | 시멘트 | 47.46 | 27.91 | 8.34 | 0.68 | 4.12 | 6.1 | 5.39 | 3.23 | 10.655 | 2.97 | 5998 | 1 | 0 | 0 | 25 | 0.35
2023.07 | 11 | 현대 | 시멘트 | 49.51 | 23.98 | 9.87 | 7.26 | 0.4 | 4.66 | 4.32 | 4.4 | 10.746 | 2.905 | 5953 | 1 | 0 | 0 | 20 | 0.35
2023.12 | 9 | 세아 | 시멘트 | 47.46 | 27.91 | 8.34 | 0.68 | 4.12 | 6.1 | 5.39 | 3.23 | 7.394 | 2.97 | 5998 | 1 | 0 | 0 | 25 | 0.35
2023.01 | 3 | 세아 | 기포콘크리트 | 46.65 | 30.73 | 7.78 | 0.56 | 4.7 | 7.6 | 1.98 | 2.84 | 5.12 | 2.93 | 6152 | 1 | 0 | 0 | 25 | 0.35
2023.07 | 9 | 현대 | 시멘트 | 51.03 | 27.48 | 11.34 | 1.68 | 1.28 | 5.16 | 2.03 | 2.8 | 8.877 | 2.954 | 6155 | 1 | 0 | 0 | 35 | 0.35
2023.1 | 4 | 현대 | 시멘트 | 49 | 30 | 12.7 | 1.54 | 0.05 | 3.87 | 2.84 | 1.5 | 7.745 | 2.8 | 6137 | 0 | 0 | 1 | 30 | 0.5
2023.01 | 45 | 세아 | 시멘트 | 46.65 | 30.73 | 7.78 | 0.56 | 4.7 | 7.6 | 1.98 | 2.84 | 5.12 | 2.93 | 6152 | 1 | 0 | 0 | 25 | 0.35
2023.07 | 6 | 현대 | 시멘트 | 49.51 | 23.98 | 9.87 | 7.26 | 0.4 | 4.66 | 4.32 | 4.4 | 10.746 | 2.905 | 5953 | 1 | 0 | 0 | 20 | 0.35
2024.06 | 3 | 현대 | 시멘트 | 49.11 | 25.67 | 9.04 | 5.37 | 0.46 | 6.52 | 3.83 | 4.3 | 7.526 | 3 | 5987 | 1 | 0 | 0 | 25 | 0.35
2023.07 | 8 | 현대 | 시멘트 | 49.51 | 23.98 | 9.87 | 7.26 | 0.4 | 4.66 | 4.32 | 4.4 | 10.746 | 2.905 | 5953 | 1 | 0 | 0 | 30 | 0.35
2023.07 | 11 | 현대 | 시멘트 | 51.03 | 27.48 | 11.34 | 1.68 | 1.28 | 5.16 | 2.03 | 2.8 | 8.877 | 2.954 | 6155 | 0 | 0 | 1 | 35 | 0.5
2023.12 | 10 | 세아 | 시멘트 | 47.46 | 27.91 | 8.34 | 0.68 | 4.12 | 6.1 | 5.39 | 3.23 | 7.394 | 2.97 | 5998 | 1 | 0 | 0 | 25 | 0.35
2023.12 | 2 | 세아 | 시멘트 | 47.46 | 27.91 | 8.34 | 0.68 | 4.12 | 6.1 | 5.39 | 3.23 | 7.394 | 2.97 | 5998 | 1 | 0 | 0 | 25 | 0.35
2024.06 | 7 | 현대 | 시멘트 | 49.11 | 25.67 | 9.04 | 5.37 | 0.46 | 6.52 | 3.83 | 4.3 | 7.526 | 3 | 5987 | 1 | 0 | 0 | 25 | 0.35
2024.11 | 1 | 세아 | 시멘트 | 49.1 | 27.28 | 11.62 | 1.18 | 4.29 | 5.42 | 1.11 | 3.36 | 12.26 | 2.97 | 5.858 | 1 | 0 | 0 | 25 | 0.35
2024.11 | 4 | 세아 | 시멘트 | 49.1 | 27.28 | 11.62 | 1.18 | 4.29 | 5.42 | 1.11 | 1.94 | 12.26 | 2.97 | 5.858 | 1 | 0 | 0 | 25 | 0.35
2022.1 | 5 | 현대 | 시멘트 | 51.65 | 28.93 | 11.68 | 0.96 | 0.64 | 3.14 | 3 | 4.2 | 9.723 | 2.941 | 5101 | 1 | 0 | 0 | 25 | 0.35
2023.12 | 12 | 세아 | 시멘트 | 47.46 | 27.91 | 8.34 | 0.68 | 4.12 | 6.1 | 5.39 | 3.23 | 7.394 | 2.97 | 5998 | 1 | 0 | 0 | 25 | 0.35
2024.06 | 3 | 현대 | 시멘트 | 49.11 | 25.67 | 9.04 | 5.37 | 0.46 | 6.52 | 3.83 | 4.3 | 7.526 | 3 | 5987 | 1 | 0 | 0 | 25 | 0.35
2022.1 | 11 | 현대 | 시멘트 | 50.43 | 27.52 | 11.81 | 1.51 | 1.04 | 5.04 | 2.65 | 2.7 | 7.865 | 2.936 | 6104 | 0 | 0 | 1 | 30 | 0.5
2023.11 | 3 | 현대 | 시멘트 | 51.2 | 29.8 | 12 | 0.55 | 1.44 | 3.43 | 1.58 | 3.1 | 7.214 | 2.8 | 6208 | 1 | 0 | 0 | 25 | 0.35
2023.01 | 1 | 세아 | 시멘트 | 46.65 | 30.73 | 7.78 | 0.56 | 4.7 | 7.6 | 1.98 | 2.84 | 5.12 | 2.93 | 6152 | 1 | 0 | 0 | 25 | 0.35
2023.07 | 5 | 현대 | 시멘트 | 49.51 | 23.98 | 9.87 | 7.26 | 0.4 | 4.66 | 4.32 | 4.4 | 10.746 | 2.905 | 5953 | 0 | 1 | 0 | 35 | 0.4
2024.06 | 2 | 현대 | 시멘트 | 49.11 | 25.67 | 9.04 | 5.37 | 0.46 | 6.52 | 3.83 | 4.3 | 7.526 | 3 | 5987 | 1 | 0 | 0 | 25 | 0.35
2023.01 | 47 | 세아 | 시멘트 | 46.65 | 30.73 | 7.78 | 0.56 | 4.7 | 7.6 | 1.98 | 2.84 | 5.12 | 2.93 | 6152 | 1 | 0 | 0 | 25 | 0.35
2023.07 | 15 | 현대 | 시멘트 | 49.51 | 23.98 | 9.87 | 7.26 | 0.4 | 4.66 | 4.32 | 4.4 | 10.746 | 2.905 | 5953 | 1 | 0 | 0 | 20 | 0.35
2022.1 | 11 | 현대 | 시멘트 | 50.43 | 27.52 | 11.81 | 1.51 | 1.04 | 5.04 | 2.65 | 2.7 | 7.865 | 2.936 | 6104 | 1 | 0 | 0 | 25 | 0.35
2023.01 | 6 | 세아 | 시멘트 | 46.65 | 30.73 | 7.78 | 0.56 | 4.7 | 7.6 | 1.98 | 2.84 | 5.12 | 2.93 | 6152 | 1 | 0 | 0 | 25 | 0.35
2023.01 | 50 | 세아 | 시멘트 | 46.65 | 30.73 | 7.78 | 0.56 | 4.7 | 7.6 | 1.98 | 2.84 | 5.12 | 2.93 | 6152 | 1 | 0 | 0 | 25 | 0.35
2024.11 | 11 | 세아 | 시멘트 | 49.1 | 27.28 | 11.62 | 1.18 | 4.29 | 5.42 | 1.11 | 3.36 | 12.26 | 2.97 | 5.858 | 1 | 0 | 0 | 25 | 0.35
2023.07 | 5 | 현대 | 시멘트 | 51.03 | 27.48 | 11.34 | 1.68 | 1.28 | 5.16 | 2.03 | 2.8 | 8.877 | 2.954 | 6155 | 0 | 1 | 0 | 30 | 0.4
2023.01 | 3 | 세아 | 시멘트 | 46.65 | 30.73 | 7.78 | 0.56 | 4.7 | 7.6 | 1.98 | 2.84 | 5.12 | 2.93 | 6152 | 1 | 0 | 0 | 25 | 0.35
2023.12 | 3 | 세아 | 시멘트 | 47.46 | 27.91 | 8.34 | 0.68 | 4.12 | 6.1 | 5.39 | 3.23 | 7.394 | 2.97 | 5998 | 1 | 0 | 0 | 25 | 0.35
2021.04 | 2 | 세아 | 시멘트 | 49.07 | 29.81 | 7.83 | 1.94 | 3.44 | 6.36 | 1.55 | 3.18 | 5.45 | 2.91 | 5994 | 1 | 0 | 0 | 25 | 0.35
2023.12 | 6 | 세아 | 시멘트 | 47.46 | 27.91 | 8.34 | 0.68 | 4.12 | 6.1 | 5.39 | 3.23 | 7.394 | 2.97 | 5998 | 1 | 0 | 0 | 25 | 0.35
2023.01 | 32 | 세아 | 시멘트 | 46.65 | 30.73 | 7.78 | 0.56 | 4.7 | 7.6 | 1.98 | 2.84 | 5.12 | 2.93 | 6152 | 1 | 0 | 0 | 25 | 0.35
2023.07 | 10 | 현대 | 시멘트 | 51.03 | 27.48 | 11.34 | 1.68 | 1.28 | 5.16 | 2.03 | 2.8 | 8.877 | 2.954 | 6155 | 0 | 1 | 0 | 35 | 0.4
2023.01 | 55 | 세아 | 시멘트 | 46.65 | 30.73 | 7.78 | 0.56 | 4.7 | 7.6 | 1.98 | 2.84 | 5.12 | 2.93 | 6152 | 1 | 0 | 0 | 25 | 0.35
2022.1 | 15 | 현대 | 시멘트 | 51.65 | 28.93 | 11.68 | 0.96 | 0.64 | 3.14 | 3 | 4.2 | 8.221 | 2.941 | 6042 | 1 | 0 | 0 | 25 | 0.35
2023.12 | 7 | 세아 | 시멘트 | 47.46 | 27.91 | 8.34 | 0.68 | 4.12 | 6.1 | 5.39 | 3.23 | 7.394 | 2.97 | 5998 | 1 | 0 | 0 | 25 | 0.35
2022.1 | 16 | 현대 | 시멘트 | 51.65 | 28.93 | 11.68 | 0.96 | 0.64 | 3.14 | 3 | 4.2 | 8.221 | 2.941 | 6042 | 1 | 0 | 0 | 25 | 0.35
2023.12 | 6 | 세아 | 시멘트 | 47.46 | 27.91 | 8.34 | 0.68 | 4.12 | 6.1 | 5.39 | 3.23 | 7.394 | 2.97 | 5998 | 1 | 0 | 0 | 25 | 0.35
2024.06 | 2 | 현대 | 시멘트 | 49.11 | 25.67 | 9.04 | 5.37 | 0.46 | 6.52 | 3.83 | 4.3 | 7.526 | 3 | 5987 | 1 | 0 | 0 | 25 | 0.35
2022.1 | 1 | 현대 | 시멘트 | 50.43 | 27.52 | 11.81 | 1.51 | 1.04 | 5.04 | 2.65 | 2.7 | 7.865 | 2.936 | 6104 | 1 | 0 | 0 | 35 | 0.35
2023.01 | 4 | 세아 | 시멘트 | 46.65 | 30.73 | 7.78 | 0.56 | 4.7 | 7.6 | 1.98 | 2.84 | 5.12 | 2.93 | 6152 | 1 | 0 | 0 | 25 | 0.35
2023.01 | 10 | 세아 | 시멘트 | 46.65 | 30.73 | 7.78 | 0.56 | 4.7 | 7.6 | 1.98 | 2.84 | 5.12 | 2.93 | 6152 | 1 | 0 | 0 | 25 | 0.35
2023.01 | 6 | 세아 | 시멘트 | 46.65 | 30.73 | 7.78 | 0.56 | 4.7 | 7.6 | 1.98 | 2.84 | 5.12 | 2.93 | 6152 | 1 | 0 | 0 | 25 | 0.35
2024.06 | 8 | 현대 | 시멘트 | 49.11 | 25.67 | 9.04 | 5.37 | 0.46 | 6.52 | 3.83 | 4.3 | 7.526 | 3 | 5987 | 1 | 0 | 0 | 25 | 0.35
2023.12 | 1 | 세아 | 시멘트 | 47.46 | 27.91 | 8.34 | 0.68 | 4.12 | 6.1 | 5.39 | 3.23 | 7.394 | 2.97 | 5998 | 1 | 0 | 0 | 25 | 0.35
2023.07 | 12 | 현대 | 시멘트 | 49.51 | 23.98 | 9.87 | 7.26 | 0.4 | 4.66 | 4.32 | 4.4 | 10.746 | 2.905 | 5953 | 0 | 0 | 1 | 40 | 0.5
2023.01 | 35 | 세아 | 시멘트 | 46.65 | 30.73 | 7.78 | 0.56 | 4.7 | 7.6 | 1.98 | 2.84 | 5.12 | 2.93 | 6152 | 1 | 0 | 0 | 25 | 0.35
2022.1 | 4 | 현대 | 시멘트 | 51.65 | 28.93 | 11.68 | 0.96 | 0.64 | 3.14 | 3 | 4.2 | 9.723 | 2.941 | 5101 | 0 | 0 | 1 | 40 | 0.5
2023.08 | 4 | 현대 | 시멘트 | 50.07 | 29.69 | 9.64 | 2.75 | 0.7 | 3.73 | 3.42 | 3.5 | 7.394 | 3.1 | 6286 | 0 | 0 | 1 | 30 | 0.5
2021.04 | 1 | 세아 | 급결재 | 49.07 | 29.81 | 7.83 | 1.94 | 3.44 | 6.36 | 1.55 | 3.18 | 5.45 | 2.91 | 5994 | 0 | 0 | 0 | 0 | 0.6
2024.06 | 4 | 현대 | 시멘트 | 49.11 | 25.67 | 9.04 | 5.37 | 0.46 | 6.52 | 3.83 | 4.3 | 7.526 | 3 | 5987 | 1 | 0 | 0 | 25 | 0.35
2024.06 | 7 | 현대 | 시멘트 | 49.11 | 25.67 | 9.04 | 5.37 | 0.46 | 6.52 | 3.83 | 4.3 | 7.526 | 3 | 5987 | 1 | 0 | 0 | 25 | 0.35
2023.12 | 14 | 세아 | 시멘트 | 47.46 | 27.91 | 8.34 | 0.68 | 4.12 | 6.1 | 5.39 | 3.23 | 7.394 | 2.97 | 5998 | 1 | 0 | 0 | 25 | 0.35
2023.07 | 4 | 현대 | 시멘트 | 49.51 | 23.98 | 9.87 | 7.26 | 0.4 | 4.66 | 4.32 | 4.4 | 10.746 | 2.905 | 5953 | 0 | 1 | 0 | 25 | 0.4
2023.01 | 36 | 세아 | 시멘트 | 46.65 | 30.73 | 7.78 | 0.56 | 4.7 | 7.6 | 1.98 | 2.84 | 5.12 | 2.93 | 6152 | 1 | 0 | 0 | 25 | 0.35
2022.1 | 2 | 현대 | 시멘트 | 50.43 | 27.52 | 11.81 | 1.51 | 1.04 | 5.04 | 2.65 | 2.7 | 9.854 | 2.936 | 5078 | 0 | 0 | 1 | 20 | 0.5
2023.12 | 9 | 세아 | 시멘트 | 47.46 | 27.91 | 8.34 | 0.68 | 4.12 | 6.1 | 5.39 | 3.23 | 7.394 | 2.97 | 5998 | 1 | 0 | 0 | 25 | 0.35
2023.07 | 19 | 현대 | 시멘트 | 49.51 | 23.98 | 9.87 | 7.26 | 0.4 | 4.66 | 4.32 | 4.4 | 10.746 | 2.905 | 5953 | 0 | 0 | 1 | 30 | 0.5
2023.12 | 21 | 세아 | 시멘트 | 47.46 | 27.91 | 8.34 | 0.68 | 4.12 | 6.1 | 5.39 | 3.23 | 7.394 | 2.97 | 5998 | 1 | 0 | 0 | 25 | 0.35
2023.12 | 2 | 세아 | 시멘트 | 47.46 | 27.91 | 8.34 | 0.68 | 4.12 | 6.1 | 5.39 | 3.23 | 10.655 | 2.97 | 5998 | 1 | 0 | 0 | 25 | 0.35
2023.12 | 12 | 세아 | 시멘트 | 47.46 | 27.91 | 8.34 | 0.68 | 4.12 | 6.1 | 5.39 | 3.23 | 10.655 | 2.97 | 5998 | 1 | 0 | 0 | 25 | 0.35
2024.04 | 6 | 현대 | 시멘트 | 53.4 | 25.21 | 10.87 | 3.19 | 0.53 | 3.7 | 3.1 | 4.2 | 9.452 | 3.1 | 5991 | 1 | 0 | 0 | 25 | 0.35
2021.04 | 1 | 세아 | 시멘트 | 49.07 | 29.81 | 7.83 | 1.94 | 3.44 | 6.36 | 1.55 | 3.18 | 5.45 | 2.91 | 5994 | 1 | 0 | 0 | 25 | 0.35
2024.11 | 1 | 세아 | 시멘트 | 49.1 | 27.28 | 11.62 | 1.18 | 4.29 | 5.42 | 1.11 | 3.36 | 12.26 | 2.97 | 5.858 | 1 | 0 | 0 | 25 | 0.35
2023.07 | 3 | 현대 | 시멘트 | 51.03 | 27.48 | 11.34 | 1.68 | 1.28 | 5.16 | 2.03 | 2.8 | 8.877 | 2.954 | 6155 | 0 | 1 | 0 | 20 | 0.4
2023.01 | 3 | 세아 | 시멘트 | 46.65 | 30.73 | 7.78 | 0.56 | 4.7 | 7.6 | 1.98 | 2.84 | 5.12 | 2.93 | 6152 | 1 | 0 | 0 | 25 | 0.35
2023.11 | 4 | 현대 | 시멘트 | 50.1 | 28.4 | 10 | 3.83 | 0.559 | 3.27 | 3.841 | 3.8 | 8.047 | 3 | 5940 | 0 | 0 | 1 | 30 | 0.5
2023.01 | 38 | 세아 | 시멘트 | 46.65 | 30.73 | 7.78 | 0.56 | 4.7 | 7.6 | 1.98 | 2.84 | 5.12 | 2.93 | 6152 | 1 | 0 | 0 | 25 | 0.35
2023.07 | 22 | 현대 | 시멘트 | 51.03 | 27.48 | 11.34 | 1.68 | 1.28 | 5.16 | 2.03 | 2.8 | 8.877 | 2.954 | 6155 | 0 | 0 | 1 | 45 | 0.5
2024.04 | 4 | 현대 | 시멘트 | 53.4 | 25.21 | 10.87 | 3.19 | 0.53 | 3.7 | 3.1 | 4.2 | 9.452 | 3.1 | 5991 | 1 | 0 | 0 | 25 | 0.35
2023.07 | 4 | 현대 | 시멘트 | 49.51 | 23.98 | 9.87 | 7.26 | 0.4 | 4.66 | 4.32 | 4.4 | 10.746 | 2.905 | 5953 | 0 | 1 | 0 | 30 | 0.4
2023.01 | 48 | 세아 | 시멘트 | 46.65 | 30.73 | 7.78 | 0.56 | 4.7 | 7.6 | 1.98 | 2.84 | 5.12 | 2.93 | 6152 | 1 | 0 | 0 | 25 | 0.35
2021.04 | 7 | 세아 | 시멘트 | 50.1 | 29.3 | 8.2 | 1.6 | 3.9 | 5.6 | 1.3 | 3.18 | 5.33 | 2.91 | 6045 | 1 | 0 | 0 | 25 | 0.35
2023.01 | 9 | 세아 | 시멘트 | 46.65 | 30.73 | 7.78 | 0.56 | 4.7 | 7.6 | 1.98 | 2.84 | 5.12 | 2.93 | 6152 | 1 | 0 | 0 | 25 | 0.35
2023.07 | 21 | 현대 | 시멘트 | 51.03 | 27.48 | 11.34 | 1.68 | 1.28 | 5.16 | 2.03 | 2.8 | 8.877 | 2.954 | 6155 | 0 | 0 | 1 | 40 | 0.5
2023.01 | 26 | 세아 | 시멘트 | 46.65 | 30.73 | 7.78 | 0.56 | 4.7 | 7.6 | 1.98 | 2.84 | 5.12 | 2.93 | 6152 | 1 | 0 | 0 | 25 | 0.35
2023.12 | 1 | 세아 | 시멘트 | 47.46 | 27.91 | 8.34 | 0.68 | 4.12 | 6.1 | 5.39 | 3.23 | 7.394 | 2.97 | 5998 | 1 | 0 | 0 | 25 | 0.35
2024.11 | 3 | 세아 | 시멘트 | 49.1 | 27.28 | 11.62 | 1.18 | 4.29 | 5.42 | 1.11 | 0.94 | 12.26 | 2.97 | 5.858 | 1 | 0 | 0 | 25 | 0.35
2023.12 | 6 | 세아 | 시멘트 | 47.46 | 27.91 | 8.34 | 0.68 | 4.12 | 6.1 | 5.39 | 3.23 | 7.394 | 2.97 | 5998 | 1 | 0 | 0 | 25 | 0.35
2023.08 | 4 | 현대 | 시멘트 | 49.21 | 29.58 | 11.44 | 1.1 | 1.99 | 4.75 | 1.93 | 3.2 | 7.842 | 2.9 | 6245 | 0 | 0 | 1 | 30 | 0.5
2023.07 | 16 | 현대 | 시멘트 | 49.51 | 23.98 | 9.87 | 7.26 | 0.4 | 4.66 | 4.32 | 4.4 | 10.746 | 2.905 | 5953 | 1 | 0 | 0 | 25 | 0.35
2023.01 | 3 | 세아 | 기포콘크리트 | 46.65 | 30.73 | 7.78 | 0.56 | 4.7 | 7.6 | 1.98 | 2.84 | 5.12 | 2.93 | 6152 | 1 | 0 | 0 | 25 | 0.35
2023.01 | 40 | 세아 | 시멘트 | 46.65 | 30.73 | 7.78 | 0.56 | 4.7 | 7.6 | 1.98 | 2.84 | 5.12 | 2.93 | 6152 | 1 | 0 | 0 | 25 | 0.35
2023.01 | 28 | 세아 | 시멘트 | 46.65 | 30.73 | 7.78 | 0.56 | 4.7 | 7.6 | 1.98 | 2.84 | 5.12 | 2.93 | 6152 | 1 | 0 | 0 | 25 | 0.35
2023.07 | 13 | 현대 | 시멘트 | 51.03 | 27.48 | 11.34 | 1.68 | 1.28 | 5.16 | 2.03 | 2.8 | 8.877 | 2.954 | 6155 | 1 | 0 | 0 | 30 | 0.35
2024.06 | 5 | 현대 | 시멘트 | 49.11 | 25.67 | 9.04 | 5.37 | 0.46 | 6.52 | 3.83 | 4.3 | 7.526 | 3 | 5987 | 1 | 0 | 0 | 25 | 0.35
2023.01 | 43 | 세아 | 시멘트 | 46.65 | 30.73 | 7.78 | 0.56 | 4.7 | 7.6 | 1.98 | 2.84 | 5.12 | 2.93 | 6152 | 1 | 0 | 0 | 25 | 0.35
2023.01 | 42 | 세아 | 시멘트 | 46.65 | 30.73 | 7.78 | 0.56 | 4.7 | 7.6 | 1.98 | 2.84 | 5.12 | 2.93 | 6152 | 1 | 0 | 0 | 25 | 0.35
2022.1 | 6 | 현대 | 시멘트 | 51.65 | 28.93 | 11.68 | 0.96 | 0.64 | 3.14 | 3 | 4.2 | 8.221 | 2.941 | 6042 | 0 | 0 | 1 | 20 | 0.5
2023.01 | 52 | 세아 | 시멘트 | 46.65 | 30.73 | 7.78 | 0.56 | 4.7 | 7.6 | 1.98 | 2.84 | 5.12 | 2.93 | 6152 | 1 | 0 | 0 | 25 | 0.35
2023.12 | 8 | 세아 | 시멘트 | 47.46 | 27.91 | 8.34 | 0.68 | 4.12 | 6.1 | 5.39 | 3.23 | 7.394 | 2.97 | 5998 | 1 | 0 | 0 | 25 | 0.35
2024.12 | 2 | 현대 | 시멘트 | 46.7 | 31.2 | 11.2 | 3.18 | 0.573 | 4.04 | 3.107 | 4.5 | 9.274 | 3.02 | 7127 | 1 | 0 | 0 | 25 | 0.35
2023.12 | 7 | 세아 | 시멘트 | 47.46 | 27.91 | 8.34 | 0.68 | 4.12 | 6.1 | 5.39 | 3.23 | 10.655 | 2.97 | 5998 | 1 | 0 | 0 | 25 | 0.35
2023.01 | 5 | 세아 | 시멘트 | 46.65 | 30.73 | 7.78 | 0.56 | 4.7 | 7.6 | 1.98 | 2.84 | 5.12 | 2.93 | 6152 | 1 | 0 | 0 | 25 | 0.35
2024.11 | 5 | 세아 | 시멘트 | 49.1 | 27.28 | 11.62 | 1.18 | 4.29 | 5.42 | 1.11 | 3.36 | 12.26 | 2.97 | 5.858 | 1 | 0 | 0 | 25 | 0.35
2023.07 | 10 | 현대 | 시멘트 | 49.51 | 23.98 | 9.87 | 7.26 | 0.4 | 4.66 | 4.32 | 4.4 | 10.746 | 2.905 | 5953 | 0 | 1 | 0 | 35 | 0.4
2021.04 | 7 | 세아 | 시멘트 | 49.07 | 29.81 | 7.83 | 1.94 | 3.44 | 6.36 | 1.55 | 3.18 | 5.45 | 2.91 | 5994 | 0 | 0 | 1 | 40 | 0.5
2023.09 | 4 | 현대 | 시멘트 | 43.95 | 24.07 | 10.81 | 3.19 | 0.74 | 9.05 | 8.19 | 4.4 | 7.556 | 3.3 | 6285 | 0 | 0 | 1 | 30 | 0.5
2023.01 | 17 | 세아 | 시멘트 | 46.65 | 30.73 | 7.78 | 0.56 | 4.7 | 7.6 | 1.98 | 2.84 | 5.12 | 2.93 | 6152 | 1 | 0 | 0 | 25 | 0.35
2021.04 | 4 | 세아 | 시멘트 | 49.07 | 29.81 | 7.83 | 1.94 | 3.44 | 6.36 | 1.55 | 3.18 | 5.45 | 2.91 | 5994 | 1 | 0 | 0 | 25 | 0.35
2022.1 | 8 | 현대 | 시멘트 | 51.65 | 28.93 | 11.68 | 0.96 | 0.64 | 3.14 | 3 | 4.2 | 8.221 | 2.941 | 6042 | 0 | 0 | 1 | 40 | 0.5
2024.06 | 2 | 현대 | 시멘트 | 49.11 | 25.67 | 9.04 | 5.37 | 0.46 | 6.52 | 3.83 | 4.3 | 7.526 | 3 | 5987 | 1 | 0 | 0 | 25 | 0.35
2021.04 | 2 | 세아 | 시멘트 | 49.07 | 29.81 | 7.83 | 1.94 | 3.44 | 6.36 | 1.55 | 3.18 | 5.45 | 2.91 | 5994 | 1 | 0 | 0 | 25 | 0.35
2023.12 | 16 | 세아 | 시멘트 | 47.46 | 27.91 | 8.34 | 0.68 | 4.12 | 6.1 | 5.39 | 3.23 | 7.394 | 2.97 | 5998 | 1 | 0 | 0 | 25 | 0.35

## 오차 계산
Column_Name | label_value | MICE | MissForest | 1D_CNN(10회) | MICE 오차 절대값 | MICE 오차평균 | MissForest 오차 절대값 | MissForest 오차평균 | 1D_CNN 오차 절대값 | 1D-CNN 오차 평균
FM | 3.36 | 2.039 | 2.235806 | 2.24316 | 1.321 | 0.3719 | 1.124194 | 0.1232894 | 1.11684 | 0.1571019
FM | 4.4 | 4.28 | 4.4 | 4.378715 | 0.12 |  | 1.065814e-14 |  | 0.02128514
FM | 3.18 | 3.027 | 3.18 | 3.114911 | 0.153 |  | 0 |  | 0.06508944
FM | 4.4 | 4.178 | 4.2913 | 4.241379 | 0.222 |  | 0.1087 |  | 0.1586211
FM | 2.84 | 2.798 | 2.84 | 2.836023 | 0.042 |  | 0 |  | 0.003977311
FM | 3.18 | 3.695 | 3.18 | 3.118926 | 0.515 |  | 0 |  | 0.06107447
FM | 4.2 | 3.491 | 4.2 | 4.229805 | 0.709 |  | 9.769963e-15 |  | 0.0298052
FM | 4.3 | 4.35 | 4.3 | 4.305715 | 0.05 |  | 9.769963e-15 |  | 0.005714701
FM | 3.18 | 3.695 | 3.18 | 3.118926 | 0.515 |  | 0 |  | 0.06107447
FM | 3.23 | 3.302 | 3.23 | 3.182462 | 0.072 |  | 0 |  | 0.04753765
MeanV | 8.877 | 8.3664 | 8.877 | 8.786691 | 0.5106 | 0.49253 | 2.131628e-14 | 0.3183834 | 0.09030869 | 0.3919186
MeanV | 7.526 | 8.1113 | 7.526356 | 7.584188 | 0.5853 |  | 0.0003559524 |  | 0.05818758
MeanV | 5.12 | 5.186 | 5.12 | 5.073693 | 0.066 |  | 0 |  | 0.04630735
MeanV | 5.12 | 5.153 | 5.12 | 5.073693 | 0.033 |  | 0 |  | 0.04630735
MeanV | 8.221 | 8.4447 | 8.34116 | 8.494897 | 0.2237 |  | 0.12016 |  | 0.2738969
MeanV | 5.12 | 5.153 | 5.12 | 5.073693 | 0.033 |  | 0 |  | 0.04630735
MeanV | 7.394 | 7.394 | 7.50922 | 7.525956 | 0 |  | 0.1152204 |  | 0.1319559
MeanV | 9.274 | 8.2518 | 9.25808 | 9.130822 | 1.0222 |  | 0.01592 |  | 0.1431779
MeanV | 10.655 | 8.2365 | 7.722822 | 7.731969 | 2.4185 |  | 2.932178 |  | 2.923031
MeanV | 5.12 | 5.153 | 5.12 | 5.279705 | 0.033 |  | 0 |  | 0.1597054
Density | 2.954 | 2.9575 | 2.954 | 2.958544 | 0.0035 | 0.01393 | 0 | 0.000653 | 0.004544182 | 0.001502434
Density | 2.93 | 2.9142 | 2.93 | 2.930243 | 0.0158 |  | 0 |  | 0.0002431786
Density | 2.97 | 2.9826 | 2.97 | 2.970901 | 0.0126 |  | 0 |  | 0.0009006752
Density | 2.97 | 2.9445 | 2.97 | 2.970556 | 0.0255 |  | 0 |  | 0.0005557149
Density | 2.97 | 2.9828 | 2.97 | 2.970447 | 0.0128 |  | 0 |  | 0.0004474251
Density | 2.9 | 2.924 | 2.90558 | 2.895917 | 0.024 |  | 0.00558 |  | 0.004083105
Density | 2.905 | 2.9341 | 2.90595 | 2.908521 | 0.0291 |  | 0.00095 |  | 0.003520521
Density | 2.93 | 2.9312 | 2.93 | 2.930243 | 0.0012 |  | 0 |  | 0.0002431786
Density | 2.93 | 2.9196 | 2.93 | 2.930243 | 0.0104 |  | 0 |  | 0.0002431786
Density | 2.93 | 2.9344 | 2.93 | 2.930243 | 0.0044 |  | 0 |  | 0.0002431786
Blain | 6155 | 6068.8 | 6155 | 6196.244 | 86.2 | 94.56 | 0 | 4.161571 | 41.24431 | 46.92178
Blain | 6152 | 6080.9 | 6152 | 6152.16 | 71.1 |  | 0 |  | 0.1603523
Blain | 5940 | 6009.7 | 5970.25 | 5648.343 | 69.7 |  | 30.25 |  | 291.6572
Blain | 6152 | 6111.5 | 6152 | 6145.824 | 40.5 |  | 0 |  | 6.176334
Blain | 6155 | 6041.3 | 6155 | 6098.308 | 113.7 |  | 0 |  | 56.69179
Blain | 5991 | 5665.2 | 6002.366 | 6001.044 | 325.8 |  | 11.36571 |  | 10.04449
Blain | 5953 | 5983 | 5953 | 5918.627 | 30 |  | 0 |  | 34.37312
Blain | 6152 | 6111.9 | 6152 | 6145.824 | 40.1 |  | 0 |  | 6.176334
Blain | 6045 | 5945.8 | 6045 | 6028.483 | 99.2 |  | 0 |  | 16.5175
Blain | 6152 | 6082.7 | 6152 | 6145.824 | 69.3 |  | 0 |  | 6.176334
HG | 1 | 1 | 1 | 1 | 0 | 0.2 | 0 | 0.2 | 0 | 0.2
HG | 0 | 1 | 1 | 1 | 1 |  | 1 |  | 1
HG | 1 | 1 | 1 | 1 | 0 |  | 0 |  | 0
HG | 0 | 1 | 1 | 1 | 1 |  | 1 |  | 1
HG | 1 | 1 | 1 | 1 | 0 |  | 0 |  | 0
HG | 1 | 1 | 1 | 1 | 0 |  | 0 |  | 0
HG | 1 | 1 | 1 | 1 | 0 |  | 0 |  | 0
HG | 1 | 1 | 1 | 1 | 0 |  | 0 |  | 0
HG | 1 | 1 | 1 | 1 | 0 |  | 0 |  | 0
HG | 1 | 1 | 1 | 1 | 0 |  | 0 |  | 0
AG | 0 | 0 | 0 | 0 | 0 | 0 | 0 | 0 | 0 | 0
AG | 0 | 0 | 0 | 0 | 0 |  | 0 |  | 0
AG | 0 | 0 | 0 | 0 | 0 |  | 0 |  | 0
AG | 0 | 0 | 0 | 0 | 0 |  | 0 |  | 0
AG | 0 | 0 | 0 | 0 | 0 |  | 0 |  | 0
AG | 0 | 0 | 0 | 0 | 0 |  | 0 |  | 0
AG | 0 | 0 | 0 | 0 | 0 |  | 0 |  | 0
AG | 0 | 0 | 0 | 0 | 0 |  | 0 |  | 0
AG | 0 | 0 | 0 | 0 | 0 |  | 0 |  | 0
AG | 0 | 0 | 0 | 0 | 0 |  | 0 |  | 0
DG | 0 | 0 | 0 | 0 | 0 | 0.2 | 0 | 0.2 | 0 | 0.2
DG | 1 | 0 | 0 | 0 | 1 |  | 1 |  | 1
DG | 0 | 0 | 0 | 0 | 0 |  | 0 |  | 0
DG | 1 | 0 | 0 | 0 | 1 |  | 1 |  | 1
DG | 0 | 0 | 0 | 0 | 0 |  | 0 |  | 0
DG | 0 | 0 | 0 | 0 | 0 |  | 0 |  | 0
DG | 0 | 0 | 0 | 0 | 0 |  | 0 |  | 0
DG | 0 | 0 | 0 | 0 | 0 |  | 0 |  | 0
DG | 0 | 0 | 0 | 0 | 0 |  | 0 |  | 0
DG | 0 | 0 | 0 | 0 | 0 |  | 0 |  | 0
Gyp_per | 25 | 24.5 | 25 | 25.19162 | 0.5 | 3.67 | 0 | 3.487202 | 0.1916151 | 2.996158
Gyp_per | 40 | 36.5 | 37.23076 | 36.58632 | 3.5 |  | 2.769236 |  | 3.41368
Gyp_per | 25 | 24.8 | 25 | 25.30511 | 0.2 |  | 0 |  | 0.3051088
Gyp_per | 40 | 32 | 25.41184 | 29.75677 | 8 |  | 14.58816 |  | 10.24323
Gyp_per | 30 | 30 | 29.64398 | 30.83608 | 0 |  | 0.3560247 |  | 0.8360845
Gyp_per | 0 | 19.5 | 14.37578 | 11.08117 | 19.5 |  | 14.37578 |  | 11.08117
Gyp_per | 25 | 24.5 | 25 | 24.95939 | 0.5 |  | 0 |  | 0.04061396
Gyp_per | 25 | 24.5 | 25 | 25.36929 | 0.5 |  | 0 |  | 0.3692943
Gyp_per | 25 | 26 | 25 | 24.77809 | 1 |  | 0 |  | 0.2219123
Gyp_per | 25 | 28 | 27.78282 | 28.25887 | 3 |  | 2.782815 |  | 3.25887
WC_per | 0.6 | 0.46 | 0.4057024 | 0.4279868 | 0.14 | 0.148 | 0.1942976 | 0.1688082 | 0.1720132 | 0.1665126
WC_per | 0.6 | 0.45 | 0.4477404 | 0.447167 | 0.15 |  | 0.1522596 |  | 0.152833
WC_per | 0.6 | 0.46 | 0.4057024 | 0.4279868 | 0.14 |  | 0.1942976 |  | 0.1720132
WC_per | 0.6 | 0.45 | 0.4477404 | 0.447167 | 0.15 |  | 0.1522596 |  | 0.152833
WC_per | 0.6 | 0.48 | 0.4602968 | 0.4587194 | 0.12 |  | 0.1397032 |  | 0.1412806
WC_per | 0.6 | 0.41 | 0.4161761 | 0.419144 | 0.19 |  | 0.1838239 |  | 0.180856
WC_per | 0.6 | 0.44 | 0.4227543 | 0.4159946 | 0.16 |  | 0.1772457 |  | 0.1840054
WC_per | 0.6 | 0.44 | 0.4227543 | 0.4159946 | 0.16 |  | 0.1772457 |  | 0.1840054
WC_per | 0.6 | 0.46 | 0.4227543 | 0.4159946 | 0.14 |  | 0.1772457 |  | 0.1840054
WC_per | 0.6 | 0.47 | 0.4602968 | 0.4587194 | 0.13 |  | 0.1397032 |  | 0.1412806